## CPC40(D)
CPC40 (D)
Identificación |  | Análisis Químicos (%) | [13 empty] | Bogue |  | Composic. |  |  | Ensayos físicos | [9 empty] | Resistencias a la Compresión |  |  |  | Observaciones
Fecha | Código Interno | CaO | SiO2 | Al2O3 | Fe2O3 | MgO | SO3 | P.P.C. | R.I. | Na2O | K2O | STC | Cal libre | CO2 | Total | C3A | C4AF | % caliza | % Puzolana | %K+Y | R75 m (%) | R45 m (%) | Blaine (m2/kg) | Densidad Real (g/cm3) | Ppio. Fragüe | Fin. Fragüe | Penet. (%) | Exp. (%) | Agua PN (%) | P Litro (g/l) | 2 días | 7 días | 28 días | Peso Probeta (g)
2023-01-02 | 3298 | 57.81 | 27.61 | 4.66 | 4.34 | 1.69 | 2.51 | 4.65 |  | 0.11 | 0.74 |  | 0.23 | 2.45 | 104.12 |  |  | 15.62 |  |  | 0.13 | 0.37 | 218 | [6 empty] | 783 | 20 | 40.6 | 41.5 | 526.8
2023-01-03 | 553 | 54.83 | 28.39 | 4.09 | 4.42 | 1.21 | 2.61 | 4.89 | 8.5 | 0.74 | 1 |  | 0.26 | 1.47 | 102.18 |  |  | 12.92 |  |  | 0.66 | 0.44 | 672 | 2.94 | 6:43 | 4:34 | 75.2 | -0.016 | 27.9 | 982 | 18.1 | * | 45.8 | 535.9
2023-01-04 | 7253 | 54.92 | 26.33 | 4.56 | 4.56 | 1.12 | 3.13 | 3.5 |  | 0.37 | 0.68 |  | 0.11 | 3.43 | 99.17 |  |  | 11.99 |  |  | 0.11 | 6.18 | 799 | [6 empty] | 799 | 16.7 | 25.9 | 41.6 | 500.3
2023-01-05 | 7447 | 52.93 | 27.41 | 4.04 | 4.06 | 1.77 | 2.09 | 4.81 |  | 0.11 | 0.23 |  | 0.47 | 1.15 | 97.45 |  |  | 19.09 |  |  | 1.23 | 5.45 | 785 | [6 empty] | 755 | 20.8 | 38.8 | 48.3 | 572.6
2023-01-06 | 9494 | 50.05 | 27.79 | 4.17 | 4.91 | 1.32 | 2.45 | 3.69 |  | 0.15 | 0.98 |  | 0.84 | 3.04 | 95.51 |  |  | 24.19 |  |  | 1.79 | 4.61 | 113 | [6 empty] | 831 | 15.4 | 27.4 | 46.8 | 583.2
2023-01-07 | 3197 | 57.46 | 27.58 | 4.53 | 4.54 | 1.02 | 2.12 | 4.08 |  | 0.18 | 0.57 |  | 0.92 | 4.9 | 102.08 |  |  | 6.67 |  |  | 1.84 | 2.3 | 287 | [6 empty] | 1021 | 15.5 | 28.9 | 46.9 | 562.8
2023-01-09 | 2376 | 57.91 | 25.32 | 4.47 | 4.03 | 1.51 | 2.24 | 4.05 |  | 0.14 | 0.22 |  | 0.93 | 2.28 | 99.89 |  |  | 18.84 |  |  | 0.25 | 6.92 | 695 | [6 empty] | 633 | 19.8 | 34.9 | 42.1 | 544.5
2023-01-10 | 9232 | 50.37 | 29.16 | 4.79 | 4.17 | 1.44 | 2.8 | 4.01 | 6.01 | 0.26 | 0.73 |  | 0.5 | 1.93 | 97.73 |  |  | 21.03 |  |  | 0.98 | 1.65 | 594 | 3.29 | 3:36 | 4:48 | 95.7 | -0.02 | 27.1 | 1078 | 17.2 | * | 40.9 | 535.4
2023-01-11 | 3680 | 50.91 | 25.2 | 4.58 | 4.46 | 1.32 | 2.66 | 4.42 |  | 0.94 | 0.21 |  | 0.14 | 2.32 | 94.7 |  |  | 5.4 |  |  | 2 | 4.7 | 573 | [6 empty] | 761 | 17.3 | 32.2 | 44.8 | 570.7
2023-01-12 | 6980 | 53.46 | 25.07 | 4.87 | 4.31 | 1.18 | 3.03 | 4.4 |  | 0.71 | 0.41 |  | 0.39 | 2.33 | 97.44 |  |  | 1.32 |  |  | 1.46 | 4.29 | 663 | [6 empty] | 761 | 18.2 | 25.9 | 41.4 | 545.3
2023-01-13 | 6950 | 51.52 | 26.61 | 4.38 | 4.74 | 1.35 | 2.38 | 4.36 |  | 0.82 | 0.2 |  | 0.55 | 1.64 | 96.36 |  |  | 14.59 |  |  | 1.89 | 7.74 | 360 | [6 empty] | 920 | 15.3 | 37.8 | 46.6 | 552.1
2023-01-14 | 3404 | 58.11 | 27.44 | 4.71 | 4.44 | 1.13 | 2.76 | 3.42 |  | 0.63 | 0.42 |  | 0.5 | 1.43 | 103.06 |  |  | 4.48 |  |  | 0.36 | 7.84 | 744 | [6 empty] | 982 | 20.3 | 37.2 | 46.8 | 514.3
2023-01-16 | 3993 | 58.53 | 28.62 | 4.33 | 4.98 | 1.61 | 3.29 | 3.68 |  | 0.96 | 0.26 |  | 0.22 | 4.84 | 106.26 |  |  | 10.44 |  |  | 0.45 | 5.32 | 444 | [6 empty] | 776 | 15.3 | 31.8 | 44.2 | 533.3
2023-01-17 | 7578 | 52.88 | 28.74 | 4.1 | 4.05 | 1.25 | 2.22 | 4.72 | 6.72 | 0.74 | 0.99 |  | 0.1 | 3.73 | 99.69 |  |  | 23.48 |  |  | 0.74 | 1.33 | 520 | 3.92 | 7:12 | 3:36 | 53 | -0.029 | 21.2 | 1013 | 18 | * | 48 | 588.7
2023-01-18 | 2279 | 58.27 | 27.34 | 4.38 | 4.75 | 1.95 | 2.47 | 3.3 |  | 0.31 | 0.2 |  | 0.73 | 1.18 | 102.97 |  |  | 9.86 |  |  | 0.33 | 4.42 | 710 | [6 empty] | 964 | 17 | 26.1 | 45.8 | 538.6
2023-01-19 | 8470 | 57.72 | 29.65 | 4.96 | 4.64 | 1 | 2.91 | 3.84 |  | 0.36 | 0.94 |  | 0.61 | 2.55 | 106.02 |  |  | 19.07 |  |  | 0.25 | 7.93 | 630 | [6 empty] | 972 | 18.5 | 34.5 | 48.8 | 531
2023-01-20 | 5102 | 51.23 | 25.48 | 4 | 4.29 | 1.52 | 2.05 | 4.55 |  | 0.16 | 0.62 |  | 0.56 | 1.36 | 93.9 |  |  | 5.99 |  |  | 1.24 | 5.36 | 440 | [6 empty] | 642 | 20.9 | 29.2 | 43.7 | 528.8
2023-01-21 | 6415 | 56.95 | 29.37 | 4.59 | 4.45 | 1.29 | 2.19 | 4.15 |  | 0.67 | 0.54 |  | 0.64 | 4.64 | 104.2 |  |  | 8.89 |  |  | 1.7 | 7.94 | 732 | [6 empty] | 709 | 19 | 38.2 | 44.4 | 564.4
2023-01-23 | 393 | 57.41 | 29.18 | 4.24 | 4.73 | 1.64 | 2.67 | 3.33 |  | 0.75 | 0.41 |  | 0.4 | 2.9 | 104.36 |  |  | 20.33 |  |  | 1.59 | 7.46 | 747 | [6 empty] | 890 | 20.4 | 40.3 | 41.8 | 552
2023-01-24 | 2807 | 56.15 | 27.54 | 4.89 | 4.77 | 1.21 | 3.31 | 4.79 | 6.77 | 0.73 | 0.57 |  | 0.28 | 4.88 | 103.96 |  |  | 12.09 |  |  | 1.38 | 3.45 | 107 | 2.04 | 5:17 | 3:36 | 83.2 | -0.027 | 25.9 | 605 | 17.8 | * | 48.8 | 502.4
2023-01-25 | 8902 | 58.68 | 26.74 | 4.92 | 4.16 | 1.01 | 3.26 | 4.44 |  | 0.99 | 0.18 |  | 0.42 | 1.98 | 104.38 |  |  | 8.13 |  |  | 1.65 | 3.73 | 729 | [6 empty] | 1023 | 17.7 | 38.2 | 42.3 | 511.2
2023-01-26 | 5989 | 57.45 | 26.3 | 4.31 | 4.11 | 1.98 | 2.74 | 4.26 |  | 0.31 | 0.25 |  | 0.49 | 2.75 | 101.71 |  |  | 9.89 |  |  | 1.59 | 2.53 | 558 | [6 empty] | 1034 | 18.9 | 34.3 | 47.6 | 531.5
2023-01-27 | 7395 | 55.38 | 28.44 | 4.51 | 4.25 | 1.85 | 3.3 | 3.25 |  | 0.51 | 0.9 |  | 0.98 | 4.98 | 102.39 |  |  | 2.45 |  |  | 1.75 | 4.9 | 732 | [6 empty] | 663 | 20.5 | 28.6 | 42.7 | 581.5
2023-01-28 | 6811 | 51.94 | 26.15 | 4.51 | 4.49 | 1.1 | 2.05 | 3.16 |  | 0.7 | 0.77 |  | 0.36 | 1.45 | 94.87 |  |  | 16.79 |  |  | 1.24 | 3.89 | 147 | [6 empty] | 758 | 17.4 | 32 | 44.7 | 523.7
2023-01-30 | 2951 | 58.79 | 28.76 | 4.2 | 4.9 | 1.77 | 2.55 | 4.75 |  | 0.96 | 0.29 |  | 0.86 | 2.28 | 106.97 |  |  | 1.2 |  |  | 0.69 | 2.94 | 502 | [6 empty] | 917 | 19.1 | 26.5 | 44.8 | 529.4
2023-01-31 | 7622 | 53.07 | 25.61 | 4 | 4.09 | 1.13 | 2.48 | 3.88 | 11.22 | 0.79 | 0.34 |  | 0.75 | 4.2 | 95.39 |  |  | 3.45 |  |  | 0.69 | 1.38 | 453 | 3.2 | 4:19 | 6:00 | 59 | -0.025 | 24.9 | 1066 | 20.8 | * | 46.7 | 563
2023-02-01 | 2437 | 53.55 | 29.21 | 4.73 | 4.25 | 1.59 | 3.2 | 3.45 |  | 0.82 | 0.67 |  | 0.59 | 2.74 | 101.47 |  |  | 11.3 |  |  | 1.17 | 5.74 | 721 | [6 empty] | 1015 | 16.1 | 40 | 49.1 | 530.9
2023-02-02 | 9924 | 55.73 | 29.08 | 4.44 | 4.51 | 1.77 | 3.17 | 3.77 |  | 0.68 | 0.75 |  | 0.24 | 1.81 | 103.9 |  |  | 8.8 |  |  | 0.41 | 4.78 | 402 | [6 empty] | 868 | 19.3 | 33.2 | 43.6 | 580.9
2023-02-03 | 8096 | 53.94 | 26.11 | 4.35 | 4.88 | 1.74 | 3.17 | 3.18 |  | 0.93 | 0.39 |  | 0.42 | 1.79 | 98.69 |  |  | 1.63 |  |  | 1.49 | 3.5 | 204 | [6 empty] | 652 | 19.1 | 33.7 | 47.8 | 573.8
2023-02-04 | 1390 | 58.51 | 28.77 | 4.85 | 4.28 | 1.3 | 2.02 | 3.28 |  | 0.22 | 0.98 |  | 0.7 | 4.46 | 104.21 |  |  | 17.56 |  |  | 1.53 | 4.27 | 785 | [6 empty] | 1003 | 17.2 | 33.3 | 40.6 | 594.4
2023-02-06 | 1463 | 54.45 | 29.53 | 4.57 | 4.97 | 1.04 | 2.13 | 3.17 |  | 0.68 | 0.6 |  | 0.9 | 2.46 | 101.14 |  |  | 6.26 |  |  | 1.03 | 3.82 | 119 | [6 empty] | 750 | 19.4 | 25.1 | 43.3 | 587.7
2023-02-07 | 3632 | 59.27 | 27.33 | 4.09 | 4.66 | 1.93 | 2.65 | 4.62 | 7.09 | 0.43 | 0.37 |  | 0.75 | 3.98 | 105.35 |  |  | 8 |  |  | 0.97 | 5.7 | 522 | 3.85 | 4:05 | 5:31 | 61.2 | -0.018 | 31.6 | 1082 | 15.4 | * | 43.3 | 553.1
2023-02-08 | 2566 | 53.11 | 27.93 | 4.92 | 4.36 | 1.18 | 2.31 | 4.11 |  | 0.57 | 0.83 |  | 0.86 | 3.95 | 99.32 |  |  | 7.25 |  |  | 1.21 | 5.98 | 151 | [6 empty] | 917 | 15 | 26.8 | 49.1 | 540.5
2023-02-09 | 4470 | 55.82 | 29.73 | 4.8 | 4.57 | 1.6 | 3.37 | 4.77 |  | 0.93 | 0.79 |  | 0.3 | 3.15 | 106.38 |  |  | 13.65 |  |  | 1.01 | 7.93 | 233 | [6 empty] | 885 | 15.4 | 37.1 | 40.9 | 550
2023-02-10 | 4275 | 56.69 | 25.66 | 4.42 | 4.07 | 1.81 | 2.62 | 4.33 |  | 0.78 | 0.44 |  | 0.37 | 1.86 | 100.82 |  |  | 25.5 |  |  | 0.28 | 6.64 | 171 | [6 empty] | 1037 | 20.1 | 36.4 | 45.6 | 524.9
2023-02-11 | 8646 | 53.9 | 25.21 | 4.45 | 4.54 | 1.14 | 2.35 | 3.23 |  | 0.73 | 0.48 |  | 0.28 | 1.26 | 96.03 |  |  | 22.4 |  |  | 0.17 | 1.77 | 445 | [6 empty] | 951 | 18.5 | 26 | 45 | 540.2
2023-02-13 | 1808 | 57.21 | 28.77 | 4.97 | 4.66 | 1.04 | 3 | 4.06 |  | 0.75 | 0.36 |  | 0.2 | 2.91 | 104.82 |  |  | 18.04 |  |  | 0.81 | 5.1 | 134 | [6 empty] | 658 | 15.4 | 34.7 | 45.2 | 597.5
2023-02-14 | 8788 | 58.56 | 28.26 | 4.83 | 4.4 | 1.96 | 2.08 | 4.3 | 10.36 | 0.47 | 0.16 |  | 0.2 | 3.89 | 105.02 |  |  | 22.64 |  |  | 0.26 | 0.84 | 465 | 3.71 | 4:19 | 5:02 | 51.1 | -0.023 | 29.5 | 959 | 18.9 | * | 41.7 | 551
2023-02-15 | 8974 | 59.6 | 29.61 | 4.87 | 4.46 | 1.26 | 2.47 | 4.02 |  | 0.8 | 0.76 |  | 0.52 | 4.57 | 107.85 |  |  | 11.82 |  |  | 1.94 | 4.63 | 780 | [6 empty] | 1023 | 17.9 | 37.4 | 43.6 | 581.4
2023-02-16 | 8541 | 52.91 | 29.45 | 4.38 | 4.35 | 1.12 | 3.14 | 4.81 |  | 0.67 | 0.13 |  | 0.96 | 4.48 | 100.96 |  |  | 13.95 |  |  | 0.7 | 5.73 | 652 | [6 empty] | 865 | 15.7 | 28.9 | 50 | 577.4
2023-02-17 | 8925 | 59 | 26 | 4.56 | 4.48 | 1.47 | 2.02 | 3.98 |  | 0.51 | 0.98 |  | 0.9 | 4.53 | 103 |  |  | 21.89 |  |  | 1.01 | 6.34 | 305 | [6 empty] | 895 | 15.7 | 32.1 | 40 | 569.6
2023-02-18 | 830 | 58.86 | 29.84 | 4.69 | 4.26 | 1.41 | 2.17 | 4.8 |  | 0.39 | 0.11 |  | 0.83 | 3.27 | 106.53 |  |  | 23.86 |  |  | 0.44 | 0.63 | 279 | [6 empty] | 965 | 20.2 | 35.6 | 46.5 | 558.1
2023-02-20 | 9110 | 50.68 | 29.29 | 4.82 | 4.32 | 1.75 | 2.71 | 3.69 |  | 0.6 | 0.76 |  | 0.86 | 2.59 | 98.62 |  |  | 22.65 |  |  | 1.25 | 2.68 | 508 | [6 empty] | 884 | 19 | 35.9 | 46.5 | 523.5
2023-02-21 | 7271 | 54.87 | 28.82 | 4.24 | 4.56 | 1.34 | 3.46 | 3.69 |  | 0.1 | 0.13 |  | 0.87 | 4.23 | 101.21 |  |  | 8.68 |  |  | 0.19 | 0.63 | 130 | 2.76 | 4:34 | 6:00 | 78.2 | -0.021 | 33.7 | 1071 | 17.5 | * | 47.6 | 576.5
2023-02-22 | 421 | 56.67 | 25.15 | 4.16 | 4.17 | 1.22 | 3.22 | 3.76 |  | 0.44 | 0.91 |  | 0.6 | 3.63 | 99.7 |  |  | 20.03 |  |  | 1.21 | 5.35 | 691 | [6 empty] | 827 | 17.8 | 40 | 43.6 | 523.1
2023-02-23 | 3906 | 52.79 | 26.92 | 4.4 | 4.14 | 1.13 | 3.1 | 4.68 |  | 0.72 | 0.1 |  | 0.86 | 4.12 | 97.98 |  |  | 25.92 |  |  | 1.12 | 2.26 | 315 | [6 empty] | 1086 | 17.9 | 28.6 | 48 | 540.9
2023-02-24 | 3725 | 53.19 | 26.26 | 4.88 | 4.05 | 1.22 | 3.47 | 3.2 |  | 0.37 | 0.63 |  | 0.89 | 2.85 | 97.27 |  |  | 3.82 |  |  | 1.02 | 7.36 | 628 | [6 empty] | 934 | 16.6 | 27.7 | 47.3 | 523.6
2023-02-25 | 6040 | 51.62 | 26.42 | 4.04 | 4.5 | 1.48 | 2.5 | 3.72 | 6.73 | 0.15 | 0.73 |  | 0.35 | 1.54 | 95.16 |  |  | 16.4 |  |  | 0.98 | 3.89 | 329 | 2.17 | 6:43 | 5:17 | 79.2 | -0.024 | 25.2 | 825 | 15 | * | 43.9 | 576.3
2023-03-01 | 7502 | 57.7 | 25.98 | 4.46 | 4.37 | 1.98 | 2.97 | 3.66 |  | 0.16 | 0.42 |  | 0.15 | 2.55 | 101.7 |  |  | 21.18 |  |  | 1.07 | 3.73 | 724 | [6 empty] | 923 | 19.5 | 36.9 | 44.4 | 517.9
2023-03-02 | 3199 | 51.22 | 25.63 | 4.68 | 4.73 | 1.6 | 3.43 | 3.79 |  | 0.7 | 0.11 |  | 0.44 | 2.67 | 95.89 |  |  | 8.76 |  |  | 1.04 | 5.93 | 130 | [6 empty] | 966 | 20.9 | 32.7 | 45.8 | 593.3
2023-03-03 | 9870 | 51.59 | 26.46 | 4.53 | 4.31 | 1.95 | 2.91 | 4.73 |  | 0.11 | 0.14 |  | 0.41 | 1.46 | 96.73 |  |  | 3.77 |  |  | 1.93 | 7.12 | 214 | [6 empty] | 927 | 15 | 32.9 | 45.5 | 511.6
2023-03-04 | 5434 | 52.45 | 26.37 | 4.6 | 4.44 | 1.74 | 2.58 | 3.94 |  | 0.53 | 0.56 |  | 0.64 | 4.89 | 97.21 |  |  | 19.99 |  |  | 0.17 | 4.61 | 303 | [6 empty] | 827 | 17.2 | 39.7 | 41.2 | 512.2
2023-03-06 | 8390 | 55.62 | 28.42 | 4.6 | 4.18 | 1.39 | 2.78 | 4.01 |  | 0.3 | 0.8 |  | 0.18 | 4.6 | 102.1 |  |  | 24.36 |  |  | 0.17 | 3.88 | 787 | [6 empty] | 773 | 20.9 | 33.7 | 49.5 | 594.2
2023-03-07 | 4161 | 53.37 | 27.54 | 4.34 | 4.47 | 1.94 | 2.5 | 3.86 | 6.53 | 0.13 | 0.17 |  | 0.82 | 3.88 | 98.32 |  |  | 1.43 |  |  | 1.56 | 7.97 | 485 | 3.95 | 4:05 | 6:58 | 58.5 | -0.024 | 28.1 | 924 | 18.6 | * | 46.8 | 592.1
2023-03-08 | 2095 | 57 | 27.31 | 4.4 | 4.75 | 1.66 | 3.2 | 3.97 |  | 0.24 | 0.61 |  | 0.11 | 1.38 | 103.14 |  |  | 15.95 |  |  | 1.5 | 7.41 | 606 | [6 empty] | 948 | 20.7 | 38.4 | 44.1 | 587.1
2023-03-09 | 8035 | 52.78 | 27.48 | 4.88 | 4.13 | 1.11 | 3.17 | 4.44 |  | 0.78 | 0.37 |  | 0.84 | 1.35 | 99.14 |  |  | 22.55 |  |  | 0.36 | 7.37 | 192 | [6 empty] | 1093 | 17.5 | 32.7 | 45.7 | 587.1
2023-03-10 | 3092 | 57.12 | 28.17 | 4.18 | 4.03 | 1.84 | 2.31 | 4.97 |  | 0.33 | 0.76 |  | 0.98 | 2.99 | 103.71 |  |  | 16.45 |  |  | 1.88 | 5.4 | 546 | [6 empty] | 760 | 19.1 | 34.2 | 41.9 | 517.5
2023-03-11 | 6202 | 59.39 | 29.39 | 4.96 | 4.15 | 1.77 | 2.62 | 3.04 |  | 0.69 | 0.65 |  | 0.58 | 3.41 | 106.66 |  |  | 11.44 |  |  | 0.35 | 1.84 | 375 | [6 empty] | 942 | 18.3 | 28.5 | 41 | 571.6
2023-03-13 | 6954 | 57.2 | 25.7 | 4.45 | 4.41 | 1 | 3.1 | 3.76 |  | 0.95 | 0.68 |  | 0.32 | 2.97 | 101.25 |  |  | 13.9 |  |  | 1.51 | 7.27 | 164 | [6 empty] | 746 | 17.9 | 29.4 | 45.5 | 593.5
2023-03-14 | 24 | 51.89 | 27.56 | 4.66 | 4.81 | 1.43 | 3.42 | 3.38 | 5.45 | 0.76 | 0.8 |  | 0.75 | 1.8 | 98.71 |  |  | 11.91 |  |  | 1.15 | 6.89 | 333 | 3.15 | 5:17 | 6:58 | 77.8 | -0.027 | 34.1 | 754 | 18 | * | 43.9 | 597.5
2023-03-15 | 6734 | 53.44 | 25.37 | 4.03 | 4.18 | 1.44 | 3.22 | 3.07 |  | 0.73 | 0.46 |  | 0.59 | 2.38 | 95.94 |  |  | 10.46 |  |  | 0.43 | 2.4 | 676 | [6 empty] | 765 | 15 | 34.4 | 41.2 | 511.4
2023-03-16 | 9431 | 53.89 | 28.99 | 4.53 | 4.77 | 1.43 | 3.11 | 3.29 |  | 0.36 | 0.82 |  | 0.56 | 3.05 | 101.19 |  |  | 21.26 |  |  | 0.42 | 1.63 | 556 | [6 empty] | 917 | 19.3 | 32.1 | 44 | 532.1
2023-03-17 | 240 | 52.38 | 29.18 | 4.35 | 4.27 | 1.09 | 3.09 | 3.55 |  | 0.81 | 0.25 |  | 0.3 | 3.22 | 98.97 |  |  | 7.53 |  |  | 1.79 | 2.23 | 471 | [6 empty] | 783 | 16.8 | 38.4 | 44.1 | 595.3
2023-03-18 | 6036 | 52.46 | 26.16 | 4.11 | 4.92 | 1.61 | 3.2 | 4.93 |  | 0.99 | 0.85 |  | 0.75 | 1.17 | 99.23 |  |  | 9.98 |  |  | 0.24 | 5.3 | 280 | [6 empty] | 870 | 15.3 | 29.4 | 44.6 | 580.8
2023-03-20 | 1190 | 53.56 | 29.44 | 4.47 | 4.63 | 1.89 | 3.18 | 3.66 |  | 0.94 | 0.93 |  | 0.21 | 4.26 | 102.7 |  |  | 10.48 |  |  | 0.36 | 4.29 | 273 | [6 empty] | 643 | 15.1 | 32.9 | 47.7 | 567.4
2023-03-21 | 4996 | 52.52 | 28 | 4.51 | 4.27 | 1.24 | 2.08 | 3.73 | 11.14 | 0.33 | 0.38 |  | 0.17 | 2.83 | 97.06 |  |  | 10.21 |  |  | 1.97 | 5.97 | 262 | 2.41 | 5:02 | 5:46 | 93.8 | -0.018 | 25.7 | 665 | 17.6 | * | 46.8 | 592.2
2023-03-22 | 3795 | 51.15 | 29.34 | 4.23 | 4.68 | 1.89 | 2.76 | 3.72 |  | 0.58 | 0.4 |  | 0.31 | 3.29 | 98.75 |  |  | 10.27 |  |  | 1.84 | 4.89 | 173 | [6 empty] | 932 | 17.9 | 30.3 | 48.8 | 559.2
2023-03-23 | 905 | 55.09 | 27.4 | 4.74 | 4.11 | 1.57 | 2.25 | 3.26 |  | 0.53 | 0.37 |  | 0.72 | 2.13 | 99.32 |  |  | 9.68 |  |  | 1.55 | 3.57 | 180 | [6 empty] | 686 | 18.8 | 32.6 | 49.3 | 523.2
2023-03-25 | 9583 | 50.15 | 29.35 | 4.39 | 4.93 | 1.77 | 2.38 | 4.26 |  | 0.18 | 0.55 |  | 0.87 | 2.39 | 97.96 |  |  | 17.08 |  |  | 1.34 | 3.94 | 256 | [6 empty] | 875 | 18 | 37.7 | 49.3 | 549.1
2023-03-27 | 861 | 51.87 | 28.99 | 4.88 | 4.51 | 1.5 | 2.01 | 4.1 |  | 0.67 | 0.88 |  | 0.93 | 3.27 | 99.41 |  |  | 4.72 |  |  | 1.19 | 5.75 | 565 | [6 empty] | 902 | 15.1 | 33.7 | 49.4 | 511.4
2023-03-28 | 5987 | 51.45 | 25.95 | 4.17 | 4.77 | 1.7 | 2.82 | 4.92 | 11.73 | 0.36 | 0.86 |  | 0.11 | 3.79 | 97 |  |  | 15.23 |  |  | 1.93 | 1.82 | 533 | 3.03 | 6:43 | 6:14 | 92 | -0.018 | 24.9 | 725 | 15 | * | 41.6 | 581.7
2023-03-29 | 315 | 59.52 | 29.6 | 4.34 | 4.8 | 1.54 | 2.85 | 4.54 |  | 0.39 | 0.58 |  | 0.87 | 3.81 | 108.16 |  |  | 5.94 |  |  | 1.38 | 0.72 | 674 | [6 empty] | 1099 | 20 | 39.6 | 43.5 | 502.5
2023-03-30 | 9176 | 52.2 | 27.61 | 4.19 | 4.43 | 1.15 | 2.15 | 3.01 |  | 0.3 | 0.75 |  | 0.47 | 4.37 | 95.79 |  |  | 26.8 |  |  | 0.94 | 7.03 | 758 | [6 empty] | 1000 | 15.1 | 37.9 | 49.7 | 545.5
2023-03-31 | 1153 | 54.93 | 27.8 | 4.72 | 4.64 | 1.6 | 2.28 | 3.92 |  | 0.7 | 0.8 |  | 0.39 | 4.46 | 101.39 |  |  | 23.29 |  |  | 1.61 | 6.96 | 502 | [6 empty] | 721 | 15.1 | 25.8 | 45.7 | 510.2
2023-04-01 | 2842 | 52.45 | 27.37 | 4.65 | 4.38 | 1.8 | 2.78 | 4.56 |  | 0.46 | 0.8 |  | 0.29 | 3.44 | 99.25 |  |  | 25.62 |  |  | 0.74 | 3.77 | 660 | [6 empty] | 809 | 17.6 | 39.8 | 49 | 550.1
2023-04-03 | 8181 | 58.99 | 28.25 | 4.81 | 4.19 | 2 | 2.73 | 4.81 |  | 0.43 | 0.71 |  | 0.38 | 3.14 | 106.92 |  |  | 7.71 |  |  | 0.4 | 6.35 | 590 | [6 empty] | 723 | 20.1 | 32.6 | 40.7 | 519.6
2023-04-04 | 2275 | 58.87 | 25.95 | 4.34 | 4.73 | 2 | 2.41 | 3.8 | 10.13 | 0.74 | 0.9 |  | 0.18 | 2.3 | 103.74 |  |  | 17.63 |  |  | 1.59 | 7.44 | 579 | 2.91 | 4:05 | 5:02 | 68.4 | -0.02 | 26.4 | 743 | 18 | * | 43.8 | 545.2
2023-04-05 | 445 | 55.95 | 26.2 | 4.31 | 4.62 | 1.21 | 2.06 | 3.15 |  | 0.35 | 0.97 |  | 0.51 | 2.59 | 98.82 |  |  | 20.67 |  |  | 0.7 | 1.16 | 744 | [6 empty] | 774 | 18.9 | 30.8 | 46 | 559
2023-04-07 | 9850 | 53.49 | 28.1 | 4.68 | 4.98 | 1.44 | 2.2 | 3.72 |  | 0.71 | 0.35 |  | 0.33 | 2.73 | 99.67 |  |  | 21.98 |  |  | 0.26 | 6.31 | 585 | [6 empty] | 1094 | 17.3 | 29.7 | 47.5 | 582.6
2023-04-08 | 9199 | 56.97 | 28.11 | 4.39 | 4.89 | 1.42 | 2.71 | 4.89 |  | 0.27 | 0.67 |  | 0.24 | 1.61 | 104.32 |  |  | 7.42 |  |  | 0.79 | 5.44 | 719 | [6 empty] | 828 | 15.3 | 37.6 | 41 | 520.4
2023-04-10 | 7809 | 53.53 | 29.34 | 4.82 | 4.46 | 1.45 | 3.32 | 3.16 |  | 0.99 | 0.6 |  | 0.68 | 3.71 | 101.67 |  |  | 8.59 |  |  | 1.9 | 7.08 | 373 | [6 empty] | 935 | 15.4 | 37.1 | 42.2 | 510.3
2023-04-11 | 2887 | 53.12 | 26.81 | 4.61 | 4.98 | 1.91 | 2.45 | 4.74 | 6.95 | 0.24 | 0.28 |  | 0.72 | 4.53 | 99.14 |  |  | 8.77 |  |  | 0.77 | 7.62 | 162 | 3.71 | 6:43 | 7:12 | 91.1 | -0.018 | 20.7 | 830 | 18.8 | * | 42.3 | 512
2023-04-12 | 5104 | 55.13 | 25.31 | 4.42 | 4.83 | 1.37 | 2.52 | 4.15 |  | 0.36 | 0.59 |  | 0.87 | 4.28 | 98.68 |  |  | 13.74 |  |  | 0.25 | 6.13 | 748 | [6 empty] | 822 | 19.2 | 40.7 | 40.3 | 565.6
2023-04-13 | 9876 | 57.55 | 26.11 | 4.5 | 4.28 | 1.81 | 2.03 | 3.82 |  | 0.97 | 0.17 |  | 0.62 | 2.07 | 101.24 |  |  | 11.95 |  |  | 1.61 | 0.95 | 431 | [6 empty] | 602 | 18.4 | 32.2 | 42.2 | 513
2023-04-15 | 6868 | 53.6 | 29.33 | 4.32 | 4.42 | 1.3 | 3.07 | 3.37 |  | 0.16 | 0.57 |  | 0.85 | 2.99 | 100.14 |  |  | 15.14 |  |  | 1.98 | 7.29 | 458 | [6 empty] | 1030 | 17.2 | 29 | 42.3 | 549.3
2023-04-17 | 9071 | 51.35 | 25.41 | 4.35 | 4.08 | 1.45 | 3.01 | 3.92 |  | 0.4 | 0.99 |  | 0.21 | 3.13 | 94.96 |  |  | 15.46 |  |  | 0.19 | 0.96 | 205 | [6 empty] | 973 | 15.6 | 33.1 | 43.7 | 538.3
2023-04-18 | 9016 | 50.05 | 26.41 | 4.61 | 4.78 | 1.45 | 2.72 | 4.95 | 11.75 | 0.35 | 0.13 |  | 0.44 | 4.48 | 95.45 |  |  | 4.09 |  |  | 1.32 | 5.66 | 473 | 2.85 | 5:17 | 6:58 | 78.9 | -0.02 | 31.4 | 901 | 17.1 | * | 46.2 | 559.2
2023-04-19 | 6234 | 50.11 | 26.35 | 4.32 | 4.35 | 1.31 | 2.02 | 3.62 |  | 0.25 | 0.69 |  | 0.42 | 4.05 | 93.02 |  |  | 13.37 |  |  | 0.54 | 2.01 | 648 | [6 empty] | 827 | 16.6 | 35.5 | 43.7 | 505.4
2023-04-20 | 3743 | 51.11 | 26.34 | 4.77 | 4.53 | 1.49 | 3.19 | 4.63 |  | 0.85 | 0.64 |  | 0.33 | 4.82 | 97.55 |  |  | 5.06 |  |  | 1.16 | 1.27 | 609 | [6 empty] | 1079 | 15.8 | 29.9 | 44.6 | 571.7
2023-04-21 | 4496 | 54.62 | 28.34 | 4.31 | 4.5 | 1.58 | 2.56 | 4.05 |  | 0.87 | 0.62 |  | 0.71 | 1.06 | 101.45 |  |  | 28.25 |  |  | 1.35 | 3.97 | 704 | [6 empty] | 617 | 20.5 | 35.4 | 47.6 | 562.4
2023-04-22 | 7105 | 52.13 | 25.83 | 4.09 | 4.92 | 1.14 | 2.44 | 3.91 |  | 0.56 | 0.52 |  | 0.37 | 3.32 | 95.54 |  |  | 9.31 |  |  | 0.6 | 0.26 | 449 | [6 empty] | 1007 | 20.4 | 31 | 46.2 | 502.7
2023-04-24 | 6397 | 58.36 | 29.38 | 4.64 | 4.1 | 1.13 | 2.35 | 3.09 |  | 0.56 | 0.3 |  | 0.68 | 3.39 | 103.91 |  |  | 4.05 |  |  | 1.82 | 7.72 | 140 | [6 empty] | 853 | 17.1 | 27.7 | 44.6 | 509.6
2023-04-25 | 8870 | 54.7 | 27.26 | 4.57 | 4.81 | 1.46 | 2.08 | 3.25 | 7.09 | 0.7 | 0.61 |  | 0.73 | 4.95 | 99.44 |  |  | 24.91 |  |  | 0.25 | 5.21 | 705 | 3.47 | 6:00 | 6:00 | 90.4 | -0.027 | 20.5 | 659 | 15.6 | * | 42.3 | 559.6
2023-04-26 | 593 | 53.69 | 25.62 | 4.97 | 4.23 | 1.82 | 2.57 | 3.03 |  | 0.28 | 0.29 |  | 0.93 | 4 | 96.5 |  |  | 18.06 |  |  | 0.32 | 0.56 | 108 | [6 empty] | 640 | 15.1 | 27.8 | 44.6 | 509.2
2023-04-27 | 9888 | 55.42 | 25.56 | 4.12 | 4.33 | 1.34 | 2.69 | 4.38 |  | 0.21 | 0.15 |  | 0.11 | 3.58 | 98.2 |  |  | 19.94 |  |  | 1.6 | 3.57 | 546 | [6 empty] | 938 | 15.5 | 26.9 | 41.4 | 538.8
2023-04-28 | 1006 | 57 | 27.11 | 4.93 | 4.95 | 1.78 | 2.36 | 3.43 |  | 0.79 | 0.84 |  | 0.15 | 1.25 | 103.19 |  |  | 10.38 |  |  | 1.17 | 1.7 | 395 | [6 empty] | 790 | 15.9 | 25.1 | 43.8 | 569.5
2023-04-29 | 9265 | 56.54 | 28.17 | 5 | 4.64 | 1.67 | 2.17 | 4.54 |  | 1 | 0.6 |  | 0.79 | 4.12 | 104.33 |  |  | 19.38 |  |  | 1.53 | 7.33 | 263 | [6 empty] | 720 | 20.5 | 25.6 | 49.9 | 595
2023-05-02 | 5939 | 54.45 | 27.76 | 4.74 | 4.43 | 1.75 | 3.09 | 4.66 | 5.22 | 0.46 | 0.91 |  | 0.27 | 1.03 | 102.25 |  |  | 19.9 |  |  | 1.97 | 7.74 | 671 | 2.78 | 3:36 | 6:14 | 81.5 | -0.016 | 29.1 | 1055 | 18.1 | * | 41.7 | 503.4
2023-05-03 | 6809 | 53.23 | 29.78 | 4.46 | 4.71 | 1.52 | 3.35 | 4.34 |  | 0.84 | 0.13 |  | 0.75 | 1.67 | 102.36 |  |  | 7.76 |  |  | 1.53 | 0.58 | 279 | [6 empty] | 1099 | 21 | 40.5 | 50 | 574.7
2023-05-04 | 2951 | 52.55 | 29.87 | 4.9 | 4.32 | 1.96 | 2.07 | 4.33 |  | 0.7 | 0.19 |  | 0.33 | 1.06 | 100.89 |  |  | 28.44 |  |  | 1.78 | 1.14 | 709 | [6 empty] | 852 | 17.8 | 25.9 | 44.1 | 560.2
2023-05-05 | 431 | 51.14 | 25.97 | 4.48 | 4.8 | 2 | 3.42 | 4.66 |  | 0.67 | 0.73 |  | 0.83 | 3.36 | 97.87 |  |  | 3.24 |  |  | 1.86 | 1.21 | 437 | [6 empty] | 990 | 17.2 | 27.4 | 41.9 | 569.2
2023-05-06 | 3201 | 53.47 | 26.48 | 4.77 | 4.64 | 1.14 | 2.91 | 4.33 |  | 0.68 | 0.11 |  | 0.6 | 3.57 | 98.53 |  |  | 15.12 |  |  | 1.8 | 5.68 | 623 | [6 empty] | 726 | 19.3 | 39 | 41.8 | 566.4
2023-05-08 | 7082 | 50.83 | 29.09 | 4.57 | 4.11 | 1.24 | 2.53 | 4.62 |  | 0.71 | 0.26 |  | 0.76 | 4.48 | 97.96 |  |  | 8.62 |  |  | 0.44 | 1.89 | 766 | [6 empty] | 1051 | 19 | 26 | 46 | 515.1
2023-05-09 | 5080 | 50.35 | 29.01 | 4.21 | 4.09 | 1.92 | 2.22 | 3.1 | 11.78 | 0.25 | 0.92 |  | 0.78 | 1.38 | 96.07 |  |  | 10.26 |  |  | 0.21 | 2.16 | 660 | 2.78 | 4:48 | 6:43 | 80.7 | -0.024 | 29.1 | 723 | 15.5 | * | 40.8 | 551.4
2023-05-10 | 676 | 51.2 | 25.52 | 4.74 | 4.57 | 1.94 | 2.77 | 3.09 |  | 0.93 | 0.97 |  | 0.88 | 3.74 | 95.73 |  |  | 27.52 |  |  | 0.79 | 1.18 | 440 | [6 empty] | 714 | 15.4 | 38.3 | 48.9 | 536.9
2023-05-11 | 2292 | 58.55 | 26.98 | 4.86 | 4.66 | 1.54 | 2.02 | 3.89 |  | 0.38 | 0.11 |  | 0.13 | 2.68 | 102.99 |  |  | 11.31 |  |  | 1.86 | 4.89 | 526 | [6 empty] | 684 | 20.8 | 36.5 | 42.7 | 541.1
2023-05-12 | 7255 | 56.97 | 28.42 | 4.92 | 4.68 | 1.18 | 2.41 | 4.25 |  | 0.13 | 0.51 |  | 0.26 | 1.89 | 103.47 |  |  | 5.28 |  |  | 1.55 | 1.54 | 590 | [6 empty] | 828 | 17 | 36.4 | 43.3 | 530.6
2023-05-13 | 9464 | 53.96 | 28.69 | 4.78 | 4.73 | 1.42 | 3.48 | 3.89 |  | 0.6 | 0.24 |  | 0.31 | 1.93 | 101.79 |  |  | 27.23 |  |  | 0.14 | 2.3 | 455 | [6 empty] | 894 | 16.8 | 25.8 | 42.2 | 572.5
2023-05-15 | 6829 | 51.49 | 28.45 | 4.99 | 4.16 | 1.04 | 2.91 | 3.44 |  | 0.66 | 0.6 |  | 0.95 | 1.56 | 97.74 |  |  | 8.49 |  |  | 1.31 | 6.34 | 718 | [6 empty] | 721 | 20.4 | 31 | 47 | 510.6
2023-05-16 | 4233 | 58.03 | 28.76 | 4.32 | 4.54 | 1.02 | 2.64 | 3.04 | 9.02 | 0.21 | 0.54 |  | 0.62 | 4.75 | 103.1 |  |  | 8.16 |  |  | 0.74 | 3.74 | 596 | 3.44 | 6:43 | 6:43 | 62.7 | -0.018 | 21.3 | 1007 | 16 | * | 41 | 562.1
2023-05-17 | 4655 | 55.5 | 26.81 | 4.83 | 4.99 | 1.03 | 2.09 | 4.35 |  | 0.74 | 0.49 |  | 0.33 | 2.61 | 100.83 |  |  | 25.01 |  |  | 0.16 | 4.66 | 531 | [6 empty] | 1015 | 17.7 | 36.7 | 47.8 | 536.8
2023-05-18 | 612 | 56.73 | 26.49 | 4.81 | 4.75 | 1.47 | 2.87 | 4.17 |  | 0.77 | 0.84 |  | 0.14 | 2.64 | 102.9 |  |  | 24.14 |  |  | 1.87 | 3.06 | 303 | [6 empty] | 829 | 15.7 | 28 | 41 | 537.4
2023-05-19 | 8721 | 52.08 | 28.94 | 4.5 | 4.36 | 1.98 | 2.56 | 4.87 |  | 0.86 | 0.81 |  | 0.2 | 2.56 | 100.96 |  |  | 27.6 |  |  | 0.63 | 2.99 | 767 | [6 empty] | 860 | 17.8 | 27 | 44.4 | 523.4
2023-05-20 | 2542 | 56.92 | 27.63 | 4.13 | 4 | 1.81 | 2.21 | 4.27 |  | 0.41 | 0.13 |  | 0.41 | 3.44 | 101.51 |  |  | 14.04 |  |  | 1.48 | 2.89 | 248 | [6 empty] | 1011 | 17.7 | 26.2 | 41.5 | 568.8
2023-05-22 | 8461 | 52.85 | 25.16 | 4.52 | 4.76 | 1.5 | 3.4 | 4.59 |  | 0.25 | 0.51 |  | 0.91 | 2.61 | 97.54 |  |  | 15.09 |  |  | 1.13 | 4.43 | 175 | [6 empty] | 788 | 18.6 | 37.3 | 40.3 | 508.8
2023-05-23 | 3842 | 55.02 | 27.27 | 4.23 | 4.53 | 1.33 | 2.55 | 4.79 | 7.43 | 0.99 | 0.8 |  | 0.98 | 3.96 | 101.51 |  |  | 23.25 |  |  | 0.42 | 2.07 | 654 | 3.94 | 5:17 | 4:05 | 80.9 | -0.024 | 29.6 | 770 | 18.8 | * | 48 | 535.3
2023-05-24 | 5657 | 52.3 | 27.81 | 4.54 | 4.07 | 1.21 | 2.53 | 4.19 |  | 0.15 | 0.27 |  | 0.37 | 1.49 | 97.07 |  |  | 22.82 |  |  | 0.92 | 1.39 | 216 | [6 empty] | 858 | 19.2 | 36 | 45.5 | 530.9
2023-05-26 | 2875 | 51.23 | 29.49 | 4.73 | 4.76 | 1 | 2.08 | 3.19 |  | 0.52 | 0.21 |  | 0.35 | 3.34 | 97.21 |  |  | 1.01 |  |  | 1.16 | 5.47 | 204 | [6 empty] | 853 | 15.3 | 35.2 | 44.6 | 503.8
2023-05-27 | 1230 | 58.03 | 26.06 | 4.2 | 4.08 | 1.48 | 2.22 | 3.26 |  | 0.35 | 0.37 |  | 0.71 | 4.38 | 100.05 |  |  | 4.9 |  |  | 0.59 | 7.35 | 239 | [6 empty] | 830 | 17.1 | 39 | 44.7 | 596.3
2023-05-29 | 8413 | 55.45 | 25.34 | 4.11 | 4.61 | 1.99 | 3.35 | 4.63 |  | 0.6 | 0.81 |  | 0.53 | 3.69 | 100.89 |  |  | 6.16 |  |  | 1.7 | 2.94 | 605 | [6 empty] | 932 | 18.3 | 38.7 | 49.9 | 563.3
2023-05-30 | 485 | 57.79 | 27.9 | 4.78 | 4.49 | 1.24 | 2.85 | 3.68 | 10.59 | 0.33 | 0.23 |  | 0.76 | 3.95 | 103.29 |  |  | 28.85 |  |  | 0.12 | 4.17 | 630 | 2.8 | 4:19 | 3:50 | 54.6 | -0.025 | 28 | 920 | 16.7 | * | 49.7 | 530.5
2023-05-31 | 7696 | 56.87 | 29.01 | 4.28 | 4.29 | 1.72 | 3.21 | 4.38 |  | 0.29 | 0.11 |  | 0.92 | 4.79 | 104.16 |  |  | 1.49 |  |  | 1.75 | 2.45 | 397 | [6 empty] | 1022 | 15.7 | 38.4 | 41.2 | 567.5
2023-06-01 | 7721 | 55.04 | 26.01 | 4.25 | 4.49 | 1.22 | 2.68 | 4.99 |  | 0.78 | 0.91 |  | 0.5 | 2.06 | 100.37 |  |  | 2.57 |  |  | 1.8 | 4.09 | 264 | [6 empty] | 728 | 15.6 | 40.7 | 45.3 | 581.5
2023-06-02 | 2578 | 57.4 | 29.46 | 4.79 | 4.03 | 1.29 | 2.56 | 3.06 |  | 0.14 | 0.59 |  | 0.67 | 4.37 | 103.32 |  |  | 9.93 |  |  | 0.89 | 1.31 | 471 | [6 empty] | 884 | 19.3 | 37.2 | 49.2 | 585.5
2023-06-03 | 9539 | 55.85 | 29.05 | 5 | 4.24 | 1.36 | 2.45 | 4.43 |  | 0.25 | 0.73 |  | 0.68 | 3.84 | 103.36 |  |  | 2.18 |  |  | 0.27 | 0.82 | 327 | [6 empty] | 798 | 16 | 25.5 | 46.9 | 526.4
2023-06-05 | 6079 | 59.79 | 27.56 | 4.62 | 4.87 | 1.04 | 2.49 | 4.83 |  | 0.99 | 0.33 |  | 0.97 | 1.12 | 106.52 |  |  | 10.68 |  |  | 1.74 | 5 | 789 | [6 empty] | 724 | 19.1 | 35.6 | 41.3 | 547.5
2023-06-06 | 3904 | 57.54 | 27.89 | 4.44 | 4.77 | 1.55 | 3.34 | 4.6 | 11.32 | 0.29 | 0.34 |  | 0.95 | 2.46 | 104.76 |  |  | 14.91 |  |  | 0.22 | 0.64 | 509 | 2.29 | 4:34 | 6:00 | 59.5 | -0.024 | 30.1 | 715 | 16.3 | * | 40.3 | 520.3
2023-06-07 | 8026 | 57.65 | 25.37 | 4.03 | 4.67 | 1.97 | 2.82 | 4.32 |  | 0.95 | 0.3 |  | 0.32 | 1.21 | 102.08 |  |  | 18.63 |  |  | 1.07 | 1.63 | 103 | [6 empty] | 1079 | 16.5 | 29.5 | 47.8 | 534.8
2023-06-08 | 8813 | 55.86 | 26.02 | 4.41 | 4.09 | 1.25 | 3.35 | 3.31 |  | 0.68 | 0.86 |  | 0.7 | 4.42 | 99.83 |  |  | 22.07 |  |  | 0.91 | 5.46 | 538 | [6 empty] | 708 | 17.6 | 33.2 | 43.1 | 521.2
2023-06-09 | 7924 | 59.41 | 26.64 | 4.66 | 4.91 | 1.27 | 2.74 | 4.35 |  | 0.42 | 0.49 |  | 0.2 | 2.07 | 104.89 |  |  | 27.48 |  |  | 1.2 | 1.6 | 439 | [6 empty] | 1034 | 15.1 | 26.4 | 46.3 | 593.2
2023-06-10 | 7649 | 52.65 | 25.23 | 4.06 | 4.16 | 1.4 | 3.09 | 3.03 |  | 0.66 | 0.31 |  | 0.51 | 3.66 | 94.59 |  |  | 13.42 |  |  | 1.75 | 4.3 | 492 | [6 empty] | 738 | 16.2 | 35.2 | 43.6 | 577.2
2023-06-12 | 4386 | 52.18 | 28.79 | 4.25 | 4.86 | 1.36 | 2.38 | 4.55 |  | 0.46 | 0.56 |  | 0.24 | 4.52 | 99.39 |  |  | 25.34 |  |  | 1.52 | 6.06 | 784 | [6 empty] | 977 | 19.6 | 28.8 | 46.1 | 571
2023-06-13 | 7496 | 57.26 | 25.3 | 4.58 | 4.57 | 1.37 | 2.82 | 4.85 | 6.02 | 0.4 | 0.85 |  | 0.8 | 2.6 | 102 |  |  | 20.14 |  |  | 1.13 | 2.27 | 263 | 3.04 | 6:58 | 3:36 | 67.6 | -0.022 | 22.1 | 904 | 16.6 | * | 43.2 | 520
2023-06-14 | 6754 | 53.66 | 26.54 | 4.12 | 4.14 | 1.09 | 2.29 | 3.94 |  | 0.79 | 0.94 |  | 0.62 | 1.58 | 97.51 |  |  | 26.3 |  |  | 1.9 | 4.23 | 725 | [6 empty] | 631 | 16.7 | 39.2 | 49.6 | 541.4
2023-06-15 | 5043 | 52.53 | 25.61 | 4.54 | 4.09 | 1.45 | 3.14 | 4.21 |  | 0.24 | 0.82 |  | 0.31 | 2.37 | 96.63 |  |  | 26.71 |  |  | 1.05 | 3.07 | 490 | [6 empty] | 726 | 20 | 31.3 | 49.4 | 509.1
2023-06-16 | 6261 | 54.42 | 26.96 | 4.63 | 4.27 | 1.17 | 2.66 | 4.33 |  | 0.16 | 0.37 |  | 0.88 | 1.55 | 98.97 |  |  | 18.25 |  |  | 0.36 | 6.02 | 418 | [6 empty] | 921 | 18.2 | 29.5 | 45.9 | 579.3
2023-06-19 | 2327 | 50.37 | 25.55 | 4.99 | 4.73 | 1.77 | 3.16 | 4.25 |  | 0.59 | 0.41 |  | 0.81 | 1.23 | 95.82 |  |  | 22.11 |  |  | 1.47 | 7.46 | 534 | [6 empty] | 934 | 16.2 | 30.7 | 42.4 | 519.9
2023-06-21 | 3437 | 57.2 | 25.92 | 4.76 | 4.4 | 1.07 | 2.95 | 3.49 | 10.62 | 0.22 | 0.45 |  | 0.16 | 2.06 | 100.46 |  |  | 17.75 |  |  | 1.77 | 6.6 | 438 | 3.64 | 3:36 | 5:31 | 68.6 | -0.03 | 20.1 | 968 | 15.2 | * | 48.5 | 568.6
2023-06-22 | 3780 | 59.27 | 26.51 | 4.08 | 4.71 | 1.58 | 2.93 | 4.96 |  | 0.96 | 0.69 |  | 0.94 | 3.28 | 105.69 |  |  | 11.08 |  |  | 1.58 | 0.16 | 460 | [6 empty] | 683 | 15.6 | 36.7 | 49 | 513.9
2023-06-23 | 1388 | 54.47 | 26.35 | 4.88 | 4.65 | 1.05 | 2.37 | 3.64 |  | 0.8 | 0.61 |  | 0.36 | 2.36 | 98.82 |  |  | 11.81 |  |  | 1.06 | 6.11 | 431 | [6 empty] | 1068 | 18.3 | 26.1 | 48.9 | 542
2023-06-24 | 1811 | 56.22 | 29.51 | 4.16 | 4.56 | 1.69 | 3.28 | 4.41 |  | 0.1 | 0.61 |  | 0.12 | 4.28 | 104.54 |  |  | 10.77 |  |  | 0.4 | 7.41 | 547 | [6 empty] | 940 | 16.5 | 33.4 | 46.5 | 543.1
2023-06-26 | 1218 | 56.99 | 25.98 | 4.33 | 4.06 | 1.09 | 2.46 | 4.69 |  | 0.47 | 0.94 |  | 0.84 | 2.72 | 101.01 |  |  | 26.9 |  |  | 1.22 | 3.76 | 298 | [6 empty] | 1027 | 21 | 29.4 | 41 | 567.3
2023-06-27 | 4029 | 59.48 | 26.38 | 5 | 4.73 | 1.27 | 2.35 | 4.73 | 11.61 | 1 | 0.41 |  | 0.88 | 4.91 | 105.35 |  |  | 20.01 |  |  | 1.81 | 1.83 | 738 | 2.05 | 6:29 | 6:29 | 73.2 | -0.02 | 22.8 | 611 | 19.7 | * | 42 | 520.1
2023-06-28 | 3263 | 57.1 | 27.19 | 4.52 | 4.76 | 1.42 | 2.41 | 3.03 |  | 0.79 | 0.53 |  | 0.69 | 2.15 | 101.75 |  |  | 20.37 |  |  | 1.43 | 1.95 | 483 | [6 empty] | 1013 | 19.2 | 27.4 | 44.8 | 566.7
2023-06-29 | 8454 | 59.98 | 25.06 | 4.49 | 4.07 | 1.2 | 2.66 | 3.77 |  | 0.7 | 0.32 |  | 0.56 | 4.25 | 102.25 |  |  | 23 |  |  | 0.84 | 6.6 | 701 | [6 empty] | 1008 | 16.8 | 29.5 | 40.8 | 595.7
2023-06-30 | 4979 | 51.23 | 25.84 | 4.97 | 4.36 | 1.07 | 2.1 | 4.41 |  | 0.91 | 0.78 |  | 0.16 | 4.43 | 95.67 |  |  | 12.44 |  |  | 1.38 | 7.09 | 388 | [6 empty] | 871 | 16.7 | 36.3 | 44.4 | 531.1
2023-07-01 | 1268 | 59.39 | 26.84 | 4.14 | 4.01 | 1.26 | 3.07 | 4.91 |  | 0.85 | 0.71 |  | 0.73 | 2.49 | 105.18 |  |  | 5.64 |  |  | 0.4 | 3.67 | 176 | [6 empty] | 672 | 15 | 33.1 | 45.7 | 506.8
2023-07-03 | 8681 | 51.11 | 25.99 | 4.36 | 4.26 | 1.65 | 3.33 | 3.67 |  | 0.99 | 0.54 |  | 0.93 | 2.01 | 95.9 |  |  | 4.92 |  |  | 1.93 | 7.64 | 599 | [6 empty] | 754 | 18.4 | 33.4 | 40.3 | 530.4
2023-07-04 | 4896 | 53.91 | 29.36 | 4.32 | 4.6 | 1.84 | 2.81 | 4.41 | 9.36 | 0.71 | 0.69 |  | 0.76 | 3.58 | 102.65 |  |  | 18.55 |  |  | 0.57 | 5.43 | 302 | 3.03 | 4:34 | 6:29 | 52.8 | -0.026 | 34.1 | 708 | 16.4 | * | 41.8 | 573.5
2023-07-05 | 9702 | 50.47 | 26.87 | 4.61 | 4.2 | 1.34 | 2.94 | 4.26 |  | 0.83 | 0.65 |  | 0.68 | 4.2 | 96.17 |  |  | 19.11 |  |  | 0.56 | 3.19 | 733 | [6 empty] | 855 | 20.6 | 28.1 | 47.3 | 525.7
2023-07-06 | 3935 | 51.28 | 29.52 | 4.15 | 4.01 | 1.07 | 3.47 | 3.89 |  | 0.39 | 0.1 |  | 0.83 | 3.7 | 97.88 |  |  | 28.85 |  |  | 0.72 | 4.9 | 601 | [6 empty] | 1052 | 18.2 | 36.4 | 42.6 | 560.2
2023-07-07 | 8462 | 52.77 | 28.18 | 4.22 | 4.89 | 1.63 | 3 | 4.9 |  | 0.48 | 0.9 |  | 0.29 | 3.73 | 100.97 |  |  | 24.7 |  |  | 1.85 | 6.3 | 425 | [6 empty] | 722 | 20.5 | 34.6 | 43 | 543.3
2023-07-08 | 5887 | 50.86 | 26.76 | 4.85 | 4.32 | 1.6 | 3.26 | 3.75 |  | 0.66 | 0.53 |  | 0.48 | 3.37 | 96.59 |  |  | 25.64 |  |  | 1.59 | 7.27 | 214 | [6 empty] | 923 | 20.3 | 35.3 | 49.8 | 559.4
2023-07-10 | 7814 | 50.94 | 28.24 | 4.45 | 4.15 | 1.25 | 2.18 | 4.15 |  | 0.16 | 0.63 |  | 0.44 | 4.97 | 96.15 |  |  | 11.81 |  |  | 0.47 | 3.01 | 498 | [6 empty] | 884 | 20.3 | 30.4 | 41.3 | 583.2
2023-07-11 | 9870 | 53.85 | 26.4 | 4.72 | 4.22 | 1.86 | 3.08 | 4.82 | 10.86 | 0.47 | 0.69 |  | 0.74 | 1.5 | 100.11 |  |  | 6.16 |  |  | 1.21 | 0.62 | 261 | 3.65 | 4:05 | 4:05 | 60.3 | -0.016 | 28.3 | 1080 | 18.1 | * | 44.5 | 538.2
2023-07-12 | 2238 | 59.42 | 28.71 | 4.76 | 4.53 | 1.19 | 3.48 | 3.09 |  | 0.12 | 0.36 |  | 0.97 | 2.98 | 105.66 |  |  | 13.83 |  |  | 1.29 | 2.79 | 279 | [6 empty] | 755 | 17.5 | 37.7 | 41.2 | 568.1
2023-07-13 | 8545 | 51.41 | 26.17 | 4.06 | 4.66 | 1.79 | 2.92 | 4.52 |  | 0.22 | 0.38 |  | 0.39 | 3.9 | 96.13 |  |  | 24.05 |  |  | 0.6 | 3.96 | 191 | [6 empty] | 1034 | 16 | 26.6 | 41.7 | 505.6
2023-07-14 | 9490 | 54 | 29.25 | 4.98 | 4.25 | 1.2 | 3.35 | 4.17 |  | 0.8 | 0.72 |  | 0.26 | 1.51 | 102.72 |  |  | 22.76 |  |  | 0.7 | 1.37 | 354 | [6 empty] | 807 | 19.6 | 29.1 | 43.2 | 595.4
2023-07-15 | 7791 | 54.45 | 27.01 | 4.83 | 4.54 | 1.65 | 3.26 | 4.72 |  | 0.68 | 0.78 |  | 0.95 | 2.23 | 101.92 |  |  | 29.61 |  |  | 1.44 | 7.26 | 536 | [6 empty] | 1037 | 19.8 | 28.2 | 43.7 | 592.8
2023-07-17 | 6946 | 50.95 | 27.6 | 4.85 | 4.6 | 1.84 | 2.72 | 3.21 |  | 0.53 | 0.49 |  | 0.41 | 4.16 | 96.79 |  |  | 15.77 |  |  | 1.42 | 4.92 | 405 | [6 empty] | 855 | 20.8 | 39 | 42.2 | 515.8
2023-07-18 | 1769 | 59.78 | 25.28 | 4.07 | 4.57 | 1.87 | 2.26 | 3.06 | 10.45 | 0.46 | 0.98 |  | 0.21 | 2.33 | 102.33 |  |  | 1.05 |  |  | 1.12 | 1.24 | 542 | 2.59 | 4:34 | 5:31 | 82.8 | -0.029 | 34.7 | 860 | 20.9 | * | 40.1 | 531.3
2023-07-19 | 5346 | 55.35 | 27.62 | 4.13 | 4.4 | 1.8 | 3.34 | 4.18 |  | 0.94 | 0.55 |  | 0.43 | 4.77 | 102.31 |  |  | 20.12 |  |  | 1.01 | 0.6 | 478 | [6 empty] | 683 | 20.5 | 25.2 | 40.9 | 582.1
2023-07-20 | 3195 | 52.59 | 29.14 | 4.18 | 4.04 | 1.34 | 2.78 | 4.72 |  | 0.69 | 0.26 |  | 0.9 | 1.46 | 99.74 |  |  | 11.42 |  |  | 1.34 | 3.12 | 573 | [6 empty] | 652 | 20.1 | 31.4 | 48.9 | 595
2023-07-21 | 3121 | 50.04 | 26.56 | 4.1 | 4.25 | 1.63 | 2.58 | 3.67 |  | 0.54 | 0.28 |  | 0.67 | 4.64 | 93.65 |  |  | 8.39 |  |  | 0.96 | 1.37 | 735 | [6 empty] | 768 | 18.4 | 31.8 | 42.4 | 569.8
2023-07-22 | 277 | 57.98 | 29.12 | 4.11 | 4.51 | 1.7 | 2.29 | 3.46 |  | 0.91 | 0.41 |  | 0.36 | 3.65 | 104.49 |  |  | 5.67 |  |  | 0.1 | 3.28 | 525 | [6 empty] | 982 | 15.8 | 34.2 | 42 | 585.5
2023-07-24 | 7854 | 51.12 | 26.43 | 4.6 | 4.05 | 1.68 | 2.69 | 4.64 |  | 0.27 | 0.18 |  | 0.17 | 1.34 | 95.66 |  |  | 5.98 |  |  | 0.81 | 1.22 | 338 | [6 empty] | 806 | 20.9 | 30.7 | 47 | 534.9
2023-07-25 | 3819 | 53.81 | 27.38 | 4.45 | 4.36 | 1.65 | 2.36 | 3.21 | 9.71 | 0.12 | 0.14 |  | 0.24 | 1.82 | 97.48 |  |  | 19.56 |  |  | 0.84 | 4.69 | 653 | 2.98 | 7:12 | 4:48 | 85.4 | -0.016 | 26.4 | 858 | 17.8 | * | 47 | 581.8
2023-07-26 | 9079 | 54.8 | 26.62 | 4.95 | 4.5 | 1.49 | 3.18 | 3.17 |  | 0.21 | 0.49 |  | 0.46 | 4.58 | 99.41 |  |  | 10.15 |  |  | 1.71 | 5.63 | 138 | [6 empty] | 818 | 18.2 | 29.9 | 44 | 519.1
2023-07-27 | 9365 | 50.62 | 27.87 | 4.9 | 4.93 | 1.25 | 2.2 | 3.31 |  | 0.64 | 0.93 |  | 0.44 | 4.53 | 96.65 |  |  | 25.61 |  |  | 1.59 | 2.01 | 543 | [6 empty] | 1070 | 15.4 | 30.8 | 49.4 | 525
2023-07-28 | 9850 | 57.16 | 27.09 | 4.42 | 4.77 | 1.62 | 2.3 | 3.55 |  | 0.84 | 0.49 |  | 0.9 | 1.42 | 102.24 |  |  | 2.97 |  |  | 0.21 | 6.53 | 308 | [6 empty] | 873 | 15.3 | 35.4 | 46.3 | 550.4
2023-07-29 | 4822 | 55.11 | 29.73 | 4.72 | 4.74 | 1.56 | 3.4 | 4.88 |  | 0.27 | 0.48 |  | 0.59 | 3.32 | 104.89 |  |  | 12.96 |  |  | 1.6 | 4.39 | 799 | [6 empty] | 874 | 17.9 | 29.1 | 44.7 | 533.1
2023-07-31 | 3610 | 56.84 | 27.36 | 4.5 | 4.43 | 1.07 | 3.05 | 4.54 |  | 0.54 | 0.94 |  | 0.91 | 2.79 | 103.27 |  |  | 11.6 |  |  | 1.23 | 5.72 | 181 | [6 empty] | 1062 | 16.2 | 40.6 | 43 | 590.6
2023-08-01 | 2248 | 59.97 | 25.47 | 4.43 | 4.7 | 1.75 | 3.33 | 4.27 | 7.63 | 0.95 | 0.19 |  | 0.6 | 2.46 | 105.06 |  |  | 6.06 |  |  | 1.42 | 1.76 | 682 | 3.66 | 5:46 | 6:29 | 58.6 | -0.024 | 31.1 | 730 | 17.4 | * | 44.1 | 541.1
2023-08-02 | 1611 | 55.72 | 25.55 | 4.68 | 4.42 | 1.54 | 3.06 | 4.59 |  | 0.79 | 0.22 |  | 0.2 | 2.27 | 100.57 |  |  | 25.3 |  |  | 0.74 | 6.42 | 624 | [6 empty] | 806 | 18.9 | 30.5 | 43.8 | 542.8
2023-08-03 | 1616 | 58.03 | 28.12 | 4.65 | 4.89 | 1 | 3.15 | 3.22 |  | 0.52 | 0.35 |  | 0.16 | 2.28 | 103.93 |  |  | 1.78 |  |  | 1.59 | 0.4 | 214 | [6 empty] | 890 | 19.9 | 27.3 | 43.3 | 597.5
2023-08-04 | 7910 | 58.05 | 27.33 | 4.6 | 4.87 | 1.08 | 2.7 | 3.41 |  | 0.54 | 0.19 |  | 0.63 | 3.5 | 102.77 |  |  | 18.79 |  |  | 1.45 | 3.37 | 520 | [6 empty] | 627 | 21 | 38 | 43.4 | 561.6
2023-08-05 | 8644 | 52.98 | 26.39 | 4.55 | 4.23 | 1.79 | 2.51 | 3.55 |  | 0.65 | 0.77 |  | 0.43 | 3.03 | 97.42 |  |  | 12.45 |  |  | 2 | 0.62 | 629 | [6 empty] | 784 | 15.3 | 34.8 | 44.7 | 598
2023-08-07 | 9163 | 54.93 | 28.89 | 4.01 | 4 | 1.25 | 2.46 | 3.39 |  | 0.63 | 0.85 |  | 0.87 | 1 | 100.41 |  |  | 19.87 |  |  | 1.79 | 5.21 | 548 | [6 empty] | 790 | 17.1 | 29.8 | 41.7 | 520.2
2023-08-08 | 9115 | 50.42 | 27.02 | 4.41 | 4.03 | 1.59 | 2.1 | 3 | 10.77 | 0.32 | 0.65 |  | 0.13 | 1.83 | 93.54 |  |  | 10.46 |  |  | 1.16 | 6.69 | 732 | 4 | 5:46 | 3:36 | 83.9 | -0.023 | 32.3 | 736 | 17.1 | * | 49.3 | 579
2023-08-09 | 8465 | 56.83 | 29.99 | 4.07 | 4.95 | 1.52 | 2.14 | 3.42 |  | 0.39 | 0.99 |  | 0.67 | 1.97 | 104.3 |  |  | 21.16 |  |  | 1.17 | 5.82 | 319 | [6 empty] | 875 | 17.9 | 38.3 | 49.7 | 541.9
2023-08-10 | 9513 | 53.28 | 26.62 | 4.09 | 4.23 | 1.41 | 2.75 | 3.78 |  | 0.96 | 0.71 |  | 0.43 | 3.61 | 97.83 |  |  | 20.75 |  |  | 0.79 | 3.22 | 711 | [6 empty] | 1044 | 21 | 36.9 | 41.1 | 522.9
2023-08-11 | 763 | 58.45 | 26.76 | 4.23 | 4.71 | 1.97 | 2.64 | 3.83 |  | 0.36 | 0.77 |  | 0.52 | 3.23 | 103.72 |  |  | 25.3 |  |  | 1.97 | 1.34 | 786 | [6 empty] | 646 | 18.3 | 26.6 | 42.6 | 597.4
2023-08-12 | 7869 | 58.65 | 29.6 | 4.51 | 4.8 | 1.76 | 2.44 | 3.64 |  | 0.18 | 0.49 |  | 0.5 | 2.16 | 106.07 |  |  | 10.22 |  |  | 0.46 | 5.88 | 508 | [6 empty] | 794 | 17.8 | 31 | 45 | 518.8
2023-08-14 | 851 | 52.81 | 25.15 | 4.37 | 4.32 | 1.46 | 3 | 4.61 |  | 0.19 | 0.73 |  | 0.48 | 2.27 | 96.64 |  |  | 27.34 |  |  | 0.15 | 2.7 | 426 | [6 empty] | 885 | 19.4 | 37.7 | 45.7 | 583.3
2023-08-15 | 3538 | 51.19 | 25.1 | 4.96 | 4.93 | 1.67 | 3.24 | 4.32 | 9.61 | 0.13 | 0.79 |  | 0.93 | 1.89 | 96.33 |  |  | 1.53 |  |  | 1.67 | 4.27 | 355 | 3.6 | 4:48 | 5:17 | 82.6 | -0.02 | 27.6 | 944 | 18.3 | * | 44.7 | 523.6
2023-08-16 | 3113 | 56.47 | 29.27 | 4.36 | 4.02 | 1.52 | 3.25 | 3.96 |  | 0.35 | 0.11 |  | 0.19 | 4.43 | 103.31 |  |  | 6.11 |  |  | 1.7 | 4.61 | 477 | [6 empty] | 1064 | 15.6 | 37.1 | 48.7 | 594
2023-08-17 | 5210 | 50.59 | 27.2 | 4.81 | 4.84 | 1.5 | 3.18 | 3.41 |  | 0.53 | 0.64 |  | 0.23 | 1.05 | 96.7 |  |  | 3.06 |  |  | 0.46 | 5.05 | 742 | [6 empty] | 841 | 15.1 | 30.4 | 44.9 | 574.8
2023-08-18 | 3200 | 55.45 | 26.76 | 4.08 | 4.11 | 1.66 | 2.28 | 3.19 |  | 0.72 | 0.71 |  | 0.99 | 1.26 | 98.96 |  |  | 22.58 |  |  | 0.83 | 6.01 | 777 | [6 empty] | 872 | 20.1 | 34.3 | 43.3 | 514.1
2023-08-19 | 3612 | 51.96 | 27.91 | 4.01 | 4.51 | 1.4 | 2.28 | 4.57 |  | 0.62 | 0.8 |  | 0.87 | 2.39 | 98.06 |  |  | 29.48 |  |  | 1.66 | 0.93 | 472 | [6 empty] | 765 | 18 | 29.1 | 43.7 | 506
2023-08-22 | 7036 | 57.02 | 25.49 | 4.72 | 4.99 | 1.31 | 2.68 | 4.82 | 5.21 | 0.57 | 0.71 |  | 0.6 | 2.62 | 102.31 |  |  | 26.58 |  |  | 1.53 | 5.57 | 128 | 3.51 | 6:43 | 4:19 | 80.2 | -0.016 | 34.1 | 1040 | 16.8 | * | 45.5 | 539.9
2023-08-23 | 1336 | 52.36 | 29.95 | 4.3 | 4.24 | 1.11 | 2.64 | 4.35 |  | 0.46 | 0.25 |  | 0.46 | 1.76 | 99.66 |  |  | 2.78 |  |  | 1.55 | 0.42 | 260 | [6 empty] | 1055 | 15.8 | 38.1 | 44.8 | 507.1
2023-08-24 | 6953 | 55.91 | 25.42 | 4.95 | 4.35 | 1.94 | 2.34 | 3.48 |  | 0.67 | 0.16 |  | 0.96 | 4.34 | 99.22 |  |  | 8 |  |  | 1.92 | 7.24 | 291 | [6 empty] | 706 | 18.4 | 39.1 | 42 | 551
2023-08-25 | 3425 | 58.21 | 27.17 | 4.58 | 4.58 | 1.46 | 2.98 | 4.83 |  | 0.17 | 0.9 |  | 0.61 | 4.69 | 104.88 |  |  | 25.48 |  |  | 0.33 | 6.48 | 331 | [6 empty] | 1089 | 18.7 | 25.4 | 48.4 | 530.9
2023-08-26 | 13 | 55.25 | 26.96 | 4.28 | 5 | 1.24 | 2.25 | 3.17 |  | 0.96 | 0.86 |  | 0.24 | 4.05 | 99.97 |  |  | 18.87 |  |  | 1.28 | 3.83 | 338 | [6 empty] | 970 | 18.3 | 37.7 | 47.4 | 532.3
2023-08-28 | 2461 | 57.02 | 25.21 | 4.11 | 4.93 | 1.05 | 2.48 | 3.01 |  | 0.4 | 0.88 |  | 0.65 | 3.1 | 99.09 |  |  | 8.57 |  |  | 1.53 | 7.85 | 291 | [6 empty] | 1080 | 17.8 | 35.8 | 47.6 | 501.5
2023-08-29 | 5244 | 53.41 | 25.95 | 4.65 | 4.38 | 1.79 | 3 | 3.98 | 9.9 | 0.12 | 0.1 |  | 0.97 | 3.54 | 97.38 |  |  | 3.5 |  |  | 1.9 | 3.1 | 146 | 2.69 | 5:46 | 4:48 | 54.8 | -0.015 | 33.5 | 938 | 16.6 | * | 40.1 | 534
2023-08-30 | 5712 | 59.53 | 28.23 | 4.51 | 4.56 | 1.95 | 3.37 | 3.7 |  | 0.57 | 0.35 |  | 0.46 | 1.21 | 106.77 |  |  | 11.22 |  |  | 2 | 5.81 | 116 | [6 empty] | 903 | 20.9 | 31.9 | 47.9 | 502.7
2023-08-31 | 6590 | 58.64 | 28.3 | 4.6 | 4.41 | 1.06 | 3.38 | 4.27 |  | 0.68 | 0.88 |  | 0.87 | 2.36 | 106.22 |  |  | 10.56 |  |  | 1.68 | 2.37 | 734 | [6 empty] | 873 | 21 | 35 | 40.6 | 508.5
2023-09-01 | 2760 | 55.09 | 29.06 | 4.87 | 4.47 | 1.82 | 3.26 | 4.49 |  | 0.38 | 0.52 |  | 0.27 | 4.59 | 103.96 |  |  | 29.83 |  |  | 1.17 | 5.04 | 641 | [6 empty] | 872 | 18 | 30.4 | 49 | 504.2
2023-09-02 | 8579 | 51.68 | 29.33 | 4.07 | 4.54 | 1.03 | 2.86 | 4.17 |  | 0.7 | 0.76 |  | 0.63 | 3.12 | 99.14 |  |  | 1.37 |  |  | 1.87 | 1.27 | 742 | [6 empty] | 845 | 18.3 | 26.3 | 47.4 | 511.6
2023-09-04 | 1094 | 58.5 | 26.12 | 4.21 | 4 | 1.77 | 2.15 | 3.24 |  | 0.64 | 0.82 |  | 0.9 | 3.24 | 101.45 |  |  | 27.06 |  |  | 1.12 | 3.09 | 671 | [6 empty] | 635 | 16.9 | 34.7 | 48.4 | 583.2
2023-09-05 | 3216 | 58.93 | 29.18 | 4.43 | 4.8 | 1.53 | 3.33 | 4.96 | 7.17 | 0.27 | 0.46 |  | 0.67 | 4.96 | 107.89 |  |  | 15.28 |  |  | 0.2 | 5.56 | 188 | 3.37 | 6:58 | 6:00 | 63.5 | -0.018 | 24.8 | 646 | 20.1 | * | 45.7 | 568.1
2023-09-06 | 1179 | 53.81 | 27.84 | 4.87 | 4.32 | 1.95 | 2.94 | 4.1 |  | 0.46 | 0.7 |  | 0.63 | 3.69 | 100.99 |  |  | 11.46 |  |  | 1.7 | 2.95 | 752 | [6 empty] | 1023 | 15.4 | 36.8 | 47.1 | 575.5
2023-09-07 | 9854 | 54.11 | 26.85 | 4.77 | 4.13 | 1.8 | 3.09 | 4.56 |  | 0.88 | 0.34 |  | 0.19 | 2.38 | 100.53 |  |  | 24.45 |  |  | 1.17 | 1.47 | 750 | [6 empty] | 859 | 17.4 | 26.2 | 48.6 | 534
2023-09-08 | 4633 | 58.45 | 26.12 | 4.27 | 4.36 | 1.87 | 2.41 | 4.75 |  | 0.89 | 0.38 |  | 0.73 | 1.14 | 103.5 |  |  | 22.47 |  |  | 0.76 | 6.64 | 563 | [6 empty] | 715 | 15 | 36.9 | 42.1 | 599.4
2023-09-09 | 7521 | 55.13 | 26.54 | 4.81 | 4.41 | 1.96 | 2.3 | 4.47 |  | 0.14 | 0.46 |  | 0.18 | 3.52 | 100.22 |  |  | 1.26 |  |  | 0.13 | 3.71 | 234 | [6 empty] | 774 | 20.8 | 40.4 | 40.8 | 504.2
2023-09-11 | 1398 | 51.81 | 30 | 4.7 | 5 | 1.07 | 2.32 | 4.73 |  | 0.64 | 0.46 |  | 0.11 | 1.3 | 100.73 |  |  | 25.6 |  |  | 1.88 | 0.6 | 301 | [6 empty] | 605 | 15.9 | 33.1 | 40.9 | 533.6
2023-09-12 | 9650 | 57.93 | 26.36 | 4.47 | 4.43 | 1.55 | 3.3 | 4.71 | 7.24 | 0.76 | 0.1 |  | 0.1 | 4.75 | 103.61 |  |  | 1.37 |  |  | 1.61 | 5.54 | 162 | 2.57 | 3:50 | 5:46 | 89.5 | -0.017 | 30.7 | 951 | 18 | * | 42.5 | 581.3
2023-09-13 | 6013 | 55.03 | 29.98 | 4.26 | 4.43 | 1.26 | 2.82 | 4.69 |  | 0.53 | 0.92 |  | 0.82 | 4.25 | 103.92 |  |  | 20.11 |  |  | 1 | 7.11 | 458 | [6 empty] | 896 | 20.5 | 29.5 | 46.1 | 529
2023-09-14 | 9448 | 59.66 | 29.89 | 4.53 | 4.28 | 1.29 | 2.9 | 3.16 |  | 0.91 | 0.76 |  | 0.25 | 3.48 | 107.38 |  |  | 11.07 |  |  | 0.67 | 7.88 | 572 | [6 empty] | 783 | 20.2 | 32.5 | 48.5 | 506.8
2023-09-15 | 6664 | 51.67 | 25.34 | 4.46 | 4.22 | 1.69 | 3.46 | 4.15 |  | 0.24 | 0.62 |  | 0.83 | 1.64 | 95.85 |  |  | 11.31 |  |  | 1.8 | 4.73 | 795 | [6 empty] | 779 | 20.8 | 28.9 | 49.7 | 541
2023-09-16 | 9840 | 51.73 | 28.82 | 4.57 | 4.64 | 1.82 | 3.34 | 3.95 |  | 0.53 | 0.85 |  | 0.66 | 1.61 | 100.25 |  |  | 9.52 |  |  | 1.39 | 2.26 | 280 | [6 empty] | 892 | 15.5 | 29.5 | 47 | 529.2
2023-09-18 | 9618 | 59.28 | 28.4 | 4.91 | 4.29 | 1.9 | 2.01 | 3.67 |  | 0.26 | 0.76 |  | 0.54 | 1.48 | 105.48 |  |  | 21.31 |  |  | 1.77 | 7.57 | 793 | [6 empty] | 818 | 20.4 | 37.7 | 45 | 558.3
2023-09-19 | 2520 | 57.86 | 26.15 | 4.55 | 4.34 | 1.95 | 3.09 | 4.23 | 5.34 | 0.41 | 0.44 |  | 0.37 | 2.77 | 103.02 |  |  | 4.28 |  |  | 1.26 | 3.83 | 317 | 3.2 | 6:43 | 6:14 | 65.7 | -0.016 | 31.4 | 994 | 16.7 | * | 47.8 | 566.8
2023-09-20 | 2759 | 55.46 | 27.01 | 4.82 | 4.37 | 1.98 | 2.39 | 3.73 |  | 0.76 | 0.52 |  | 0.53 | 2.97 | 101.04 |  |  | 3.93 |  |  | 1.05 | 3.32 | 672 | [6 empty] | 623 | 19.4 | 32.8 | 46.3 | 503
2023-09-21 | 6929 | 50.76 | 26.59 | 4.95 | 4.63 | 1.82 | 2.09 | 3.16 |  | 0.7 | 0.11 |  | 0.17 | 1.2 | 94.81 |  |  | 19.5 |  |  | 0.26 | 5.22 | 696 | [6 empty] | 1050 | 17.5 | 30 | 42.8 | 520.4
2023-09-22 | 8691 | 55.94 | 29.5 | 4.92 | 4.52 | 1.69 | 2.72 | 3.93 |  | 0.38 | 0.64 |  | 0.84 | 4.98 | 104.24 |  |  | 11.3 |  |  | 0.23 | 6.24 | 738 | [6 empty] | 990 | 16.7 | 35.3 | 44.6 | 552
2023-09-23 | 3763 | 50.31 | 27.53 | 4.44 | 4.46 | 1.81 | 2.53 | 4.43 |  | 0.11 | 0.55 |  | 0.49 | 4.07 | 96.17 |  |  | 23.99 |  |  | 1.75 | 1.36 | 156 | [6 empty] | 1026 | 15.3 | 29.8 | 40.8 | 537
2023-09-25 | 9051 | 52.69 | 27.55 | 4.45 | 4.46 | 1.15 | 3.46 | 4.43 |  | 0.22 | 0.12 |  | 0.2 | 3 | 98.53 |  |  | 12.93 |  |  | 0.31 | 5.72 | 202 | [6 empty] | 950 | 16.8 | 32.6 | 48.9 | 517.6
2023-09-26 | 1918 | 50.32 | 25.85 | 4.77 | 4.61 | 1.15 | 2.14 | 3.92 | 11.35 | 0.5 | 0.92 |  | 0.52 | 3.21 | 94.18 |  |  | 22.25 |  |  | 0.1 | 2.01 | 166 | 2.88 | 6:43 | 4:19 | 64.2 | -0.027 | 23.5 | 692 | 17.9 | * | 44.5 | 549.6
2023-09-27 | 2246 | 57.66 | 26.77 | 4.31 | 4.97 | 1.73 | 3.02 | 3.66 |  | 0.86 | 0.32 |  | 0.22 | 1.79 | 103.3 |  |  | 24.53 |  |  | 1.42 | 7.18 | 706 | [6 empty] | 771 | 18.8 | 37.2 | 40.2 | 586.7
2023-09-28 | 7913 | 58.75 | 26.72 | 4.84 | 4.76 | 1.18 | 2.65 | 3.45 |  | 0.1 | 0.13 |  | 0.96 | 3.52 | 102.58 |  |  | 4.29 |  |  | 1.85 | 5.44 | 234 | [6 empty] | 739 | 16.8 | 40.4 | 41 | 503.9
2023-09-29 | 2482 | 51.29 | 28.93 | 4.2 | 4.35 | 1.87 | 3.3 | 3.68 |  | 0.8 | 0.45 |  | 0.93 | 3.39 | 98.87 |  |  | 27.32 |  |  | 1.1 | 6.45 | 236 | [6 empty] | 1016 | 19.7 | 37.3 | 48 | 525.7
2023-09-30 | 3593 | 56.21 | 27.19 | 4.39 | 4.75 | 1.67 | 2.69 | 4.53 |  | 0.84 | 0.96 |  | 0.69 | 2.88 | 103.23 |  |  | 21.66 |  |  | 1.24 | 3.1 | 545 | [6 empty] | 1025 | 20.4 | 25.6 | 46.9 | 544.6
2023-10-02 | 3114 | 59.64 | 26.92 | 4.69 | 4.82 | 1.13 | 2.21 | 3.54 |  | 0.36 | 0.82 |  | 0.22 | 1.92 | 104.13 |  |  | 6.33 |  |  | 0.65 | 5 | 294 | [6 empty] | 792 | 20.9 | 30.3 | 43.1 | 562.7
2023-10-03 | 4391 | 54.07 | 29.92 | 4.44 | 4.68 | 1.48 | 2.14 | 3.15 | 6.45 | 0.21 | 0.21 |  | 0.2 | 2.51 | 100.3 |  |  | 14.83 |  |  | 0.45 | 2.3 | 455 | 3.29 | 4:34 | 6:14 | 60.3 | -0.028 | 34 | 792 | 18.2 | * | 47.6 | 530.2
2023-10-04 | 9256 | 55.8 | 28.24 | 4.3 | 4.7 | 1.91 | 2.84 | 3.97 |  | 0.62 | 0.75 |  | 0.63 | 3.13 | 103.13 |  |  | 12.35 |  |  | 1.86 | 3.37 | 214 | [6 empty] | 795 | 16.7 | 33.3 | 49.6 | 512
2023-10-05 | 1277 | 53.2 | 27.91 | 4.6 | 4.77 | 1.4 | 2.52 | 3.85 |  | 0.74 | 0.71 |  | 0.25 | 4.51 | 99.7 |  |  | 20.55 |  |  | 1.57 | 3.87 | 515 | [6 empty] | 1023 | 20.4 | 40.5 | 45.9 | 520.6
2023-10-06 | 239 | 58.58 | 25.47 | 4.07 | 4.9 | 1.88 | 3.09 | 4.56 |  | 0.81 | 0.45 |  | 0.35 | 1.74 | 103.81 |  |  | 7.02 |  |  | 1.35 | 1.95 | 134 | [6 empty] | 676 | 18.9 | 25.9 | 46.8 | 513.1
2023-10-07 | 4042 | 51.25 | 26.32 | 4.4 | 4.77 | 1.17 | 2.13 | 3.86 |  | 0.8 | 0.32 |  | 0.22 | 4.96 | 95.02 |  |  | 16.36 |  |  | 0.82 | 3.89 | 142 | [6 empty] | 860 | 15.9 | 30.8 | 46.3 | 587.3
2023-10-09 | 2515 | 56.55 | 25.44 | 4.23 | 4.85 | 1.61 | 3.12 | 4.39 |  | 0.4 | 0.7 |  | 0.22 | 2.37 | 101.29 |  |  | 23.19 |  |  | 0.6 | 1.94 | 174 | [6 empty] | 711 | 20.6 | 27.8 | 40.4 | 521.1
2023-10-10 | 1204 | 50.03 | 25.29 | 4.75 | 4.64 | 1.82 | 2.59 | 3.76 | 6.96 | 0.42 | 0.46 |  | 0.96 | 2.61 | 93.76 |  |  | 22.51 |  |  | 0.68 | 2.47 | 339 | 3.23 | 5:46 | 5:46 | 65 | -0.027 | 24 | 770 | 20.3 | * | 43.5 | 552.5
2023-10-11 | 4611 | 58.43 | 26.39 | 4.81 | 4.65 | 1.43 | 2.8 | 4.74 |  | 0.85 | 0.37 |  | 0.43 | 3.4 | 104.47 |  |  | 20.35 |  |  | 1.48 | 5.52 | 463 | [6 empty] | 873 | 18.7 | 37.6 | 42.2 | 575.9
2023-10-12 | 8258 | 51.1 | 27.19 | 4.22 | 4 | 1.13 | 3.29 | 3.07 |  | 0.47 | 0.84 |  | 0.78 | 4.8 | 95.31 |  |  | 8.09 |  |  | 0.98 | 5.46 | 679 | [6 empty] | 814 | 19.2 | 25.5 | 44.8 | 550.5
2023-10-13 | 699 | 52.77 | 25.9 | 4.27 | 4.67 | 1.68 | 2.88 | 4.39 |  | 0.61 | 0.5 |  | 0.55 | 3.82 | 97.67 |  |  | 17.37 |  |  | 1.79 | 2.52 | 361 | [6 empty] | 1060 | 20.4 | 29.9 | 43.7 | 582.3
2023-10-14 | 9343 | 54.54 | 25.81 | 4.17 | 4.85 | 1.65 | 3.37 | 4.75 |  | 0.23 | 0.35 |  | 0.7 | 3.76 | 99.72 |  |  | 1.58 |  |  | 0.69 | 0.96 | 457 | [6 empty] | 845 | 17.7 | 39.3 | 41.3 | 567.7
2023-10-17 | 2274 | 51.97 | 28.17 | 4.59 | 4.72 | 1.45 | 2.39 | 3.79 | 5.14 | 0.71 | 0.34 |  | 0.57 | 1.18 | 98.13 |  |  | 29.32 |  |  | 1.42 | 7.09 | 202 | 3.31 | 7:12 | 4:05 | 98.7 | -0.022 | 22.3 | 952 | 15.3 | * | 46.1 | 588.3
2023-10-18 | 8728 | 55.63 | 25.41 | 4.88 | 4.11 | 1.68 | 2.14 | 4 |  | 0.54 | 0.79 |  | 0.16 | 2.07 | 99.18 |  |  | 8.88 |  |  | 0.37 | 7.38 | 223 | [6 empty] | 880 | 16.5 | 40.9 | 45 | 508.3
2023-10-19 | 9035 | 54.92 | 29.6 | 4.04 | 4.97 | 1.51 | 2.76 | 4.35 |  | 0.86 | 0.72 |  | 0.5 | 2.4 | 103.73 |  |  | 7.66 |  |  | 1.24 | 0.99 | 124 | [6 empty] | 812 | 16.3 | 32 | 42.7 | 526
2023-10-20 | 26 | 52.79 | 29.6 | 4 | 4.17 | 1.43 | 2.69 | 4.44 |  | 0.58 | 0.87 |  | 0.24 | 2.68 | 100.57 |  |  | 2.43 |  |  | 1.86 | 2.35 | 413 | [6 empty] | 718 | 18.9 | 35.3 | 43.6 | 563.2
2023-10-21 | 8585 | 51.78 | 25.77 | 4.78 | 4.94 | 1.74 | 2.18 | 4.85 |  | 0.91 | 0.85 |  | 0.33 | 1.25 | 97.8 |  |  | 18.86 |  |  | 1.2 | 7.54 | 727 | [6 empty] | 775 | 17.2 | 37.3 | 49.4 | 567.3
2023-10-23 | 8416 | 59.36 | 29.61 | 4.21 | 4.87 | 1.03 | 2.05 | 4.19 |  | 0.79 | 0.2 |  | 0.51 | 2.46 | 106.31 |  |  | 21.22 |  |  | 0.83 | 4.99 | 236 | [6 empty] | 706 | 17.3 | 30.6 | 48.2 | 539.6
2023-10-24 | 6645 | 57.45 | 25.74 | 4.65 | 4.66 | 1.68 | 3.45 | 4.77 | 5.86 | 0.81 | 0.69 |  | 0.33 | 3.51 | 103.9 |  |  | 21.35 |  |  | 0.84 | 4.36 | 225 | 2.69 | 3:36 | 6:58 | 58.3 | -0.026 | 29.4 | 702 | 19.7 | * | 45.8 | 526
2023-10-25 | 7626 | 58.32 | 26.51 | 4.93 | 4.87 | 1.01 | 2.34 | 4.62 |  | 0.19 | 0.8 |  | 0.63 | 4.63 | 103.59 |  |  | 4.98 |  |  | 0.45 | 5.13 | 115 | [6 empty] | 682 | 20.7 | 38.4 | 41.7 | 527
2023-10-26 | 5746 | 59.72 | 29.5 | 4.54 | 4.46 | 1.72 | 2.08 | 4.68 |  | 0.43 | 0.84 |  | 0.9 | 1.26 | 107.97 |  |  | 22.23 |  |  | 0.9 | 6.09 | 453 | [6 empty] | 791 | 17.2 | 36.1 | 46.9 | 534.4
2023-10-27 | 523 | 50.33 | 27.41 | 4.7 | 4.22 | 1.52 | 2.08 | 4.23 |  | 0.5 | 0.2 |  | 0.73 | 3.89 | 95.19 |  |  | 28.83 |  |  | 1.92 | 0.47 | 673 | [6 empty] | 1043 | 20.9 | 29.8 | 41.6 | 515.2
2023-10-28 | 4165 | 59.46 | 29.85 | 4.98 | 4.58 | 1.12 | 2.3 | 3.55 |  | 0.27 | 0.61 |  | 0.39 | 2.45 | 106.72 |  |  | 16.77 |  |  | 0.12 | 6.32 | 581 | [6 empty] | 610 | 17.4 | 25.3 | 45.5 | 581.8
2023-10-30 | 7853 | 57.28 | 27.33 | 4.96 | 4.8 | 1.05 | 3.23 | 4.53 |  | 0.97 | 0.12 |  | 0.19 | 1.25 | 104.27 |  |  | 19.4 |  |  | 0.29 | 4.55 | 552 | [6 empty] | 1052 | 15.7 | 27.7 | 40.1 | 514.7
2023-10-31 | 9080 | 55.57 | 25.59 | 4.49 | 4.03 | 1.5 | 2.06 | 4.3 | 8.35 | 0.12 | 0.22 |  | 0.1 | 1.72 | 97.88 |  |  | 15.93 |  |  | 1.86 | 1.38 | 557 | 3.73 | 6:00 | 6:14 | 71.9 | -0.021 | 30.2 | 774 | 15.6 | * | 49.8 | 507.7
Población |  | 249 | 249 | 249 | 249 | 249 | 249 | 249 | 43 | 249 | 249 | 0 | 249 | 249 | 249 | 0 | 0 | 249 | 0 | 0 | 249 | 249 | 249 | 44 | 44 | 44 | 44 | 44 | 44 | 249 | 249 | 205 | 249
Máximo |  | 59.98 | 30 | 5 | 5 | 2 | 3.48 | 4.99 | 11.78 | 1 | 1 | 0 | 0.99 | 4.98 | 108.16 | 0 | 0 | 29.83 | 0 | 0 | 2 | 7.97 | 799 | 4 | 0.3 | 0.3 | 98.7 | -0.015 | 34.7 | 1099 | 21 | 40.9 | 50
Promedio |  | 54.88598 | 27.40506 | 4.51257 | 4.494378 | 1.490402 | 2.718313 | 4.030442 | 8.491628 | 0.5461044 | 0.5491968 |  | 0.537992 | 2.958313 | 100.6324 |  |  | 14.77675 |  |  | 1.102088 | 4.17 | 460.747 | 3.138636 | 0.2243182 | 0.2288636 | 72.60227 | -0.02193182 | 27.80455 | 860.4016 | 17.89839 | 32.86878 | 44.83293
Mínimo |  | 50.03 | 25.06 | 4 | 4 | 1 | 2.01 | 3 | 5.14 | 0.1 | 0.1 | 0 | 0.1 | 1 | 93.02 | 0 | 0 | 1.01 | 0 | 0 | 0.1 | 0.16 | 103 | 2.04 | 0.15 | 0.15 | 51.1 | -0.03 | 20.1 | 602 | 15 | 25.1 | 40
Desv. Est. |  | 2.90772 | 1.454726 | 0.2837931 | 0.284006 | 0.2951787 | 0.4372517 | 0.5785105 | 2.235669 | 0.2645227 | 0.2641316 |  | 0.268585 | 1.151854 | 3.502617 |  |  | 8.048523 |  |  | 0.575828 | 2.238286 | 207.9093 | 0.5297327 | 0.04971536 | 0.04509504 | 13.37915 | 0.004331592 | 4.287242 | 134.4097 | 1.840165 | 4.577288 | 2.853655
C.V. (%) |  | 5.298% | 5.308% | 6.289% | 6.319% | 19.81% | 16.09% | 14.35% | 26.33% | 48.44% | 48.09% |  | 49.92% | 38.94% | 3.481% |  |  | 54.47% |  |  | 52.25% | 53.68% | 45.12% | 16.88% | 22.16% | 19.7% | 18.43% | -19.75% | 15.42% | 15.62% | 10.28% | 13.93% | 6.365%

## CPC30 (D)
CPC30 (D)
Identificación |  | Análisis Químicos (%) | [12 empty] | Composic. |  |  | Ensayos físicos | [11 empty] | Resistencias a la Compresión
Fecha |  | CaO | SiO2 | Al2O3 | Fe2O3 | MgO | SO3 | P.P.C. | R.I. | Na2O | K2O | Cal libre | CO2 | Total | % caliza | % Puzolana | %K+Y | R75 m (%) | R45 m (%) | Blaine (m2/kg) | Densidad Real (g/cm3) | Ppio. Fragüe | Fin. Fragüe | Penet, (%) | Exp. (%) | Agua PN (%) | Requerimiento de Agua (%) | Contracción por Secado (%) | P Litro (g/l) | 2 días | 7 días | 28 días
2023-01-02 | 3298 | 57.81 | 27.61 | 4.66 | 4.34 | 1.69 | 2.51 | 4.65 |  | 0.11 | 0.74 | 0.23 | 2.45 | 104.12 | 15.62 |  |  | 0.13 | 0.37 | 218 | [8 empty] | 783 | 20 | 40.6 | 41.5
2023-01-03 | 553 | 54.83 | 28.39 | 4.09 | 4.42 | 1.21 | 2.61 | 4.89 | 8.5 | 0.74 | 1 | 0.26 | 1.47 | 102.18 | 12.92 |  |  | 0.66 | 0.44 | 672 | 2.94 | 6:43 | 4:34 | 75.2 | -0.016 | 27.9 |  |  | 982 | 18.1 | * | 45.8
2023-01-04 | 7253 | 54.92 | 26.33 | 4.56 | 4.56 | 1.12 | 3.13 | 3.5 |  | 0.37 | 0.68 | 0.11 | 3.43 | 99.17 | 11.99 |  |  | 0.11 | 6.18 | 799 | [8 empty] | 799 | 16.7 | 25.9 | 41.6
2023-01-05 | 7447 | 52.93 | 27.41 | 4.04 | 4.06 | 1.77 | 2.09 | 4.81 |  | 0.11 | 0.23 | 0.47 | 1.15 | 97.45 | 19.09 |  |  | 1.23 | 5.45 | 785 | [8 empty] | 755 | 20.8 | 38.8 | 48.3
2023-01-06 | 9494 | 50.05 | 27.79 | 4.17 | 4.91 | 1.32 | 2.45 | 3.69 |  | 0.15 | 0.98 | 0.84 | 3.04 | 95.51 | 24.19 |  |  | 1.79 | 4.61 | 113 | [8 empty] | 831 | 15.4 | 27.4 | 46.8
2023-01-07 | 3197 | 57.46 | 27.58 | 4.53 | 4.54 | 1.02 | 2.12 | 4.08 |  | 0.18 | 0.57 | 0.92 | 4.9 | 102.08 | 6.67 |  |  | 1.84 | 2.3 | 287 | [8 empty] | 1021 | 15.5 | 28.9 | 46.9
2023-01-09 | 2376 | 57.91 | 25.32 | 4.47 | 4.03 | 1.51 | 2.24 | 4.05 |  | 0.14 | 0.22 | 0.93 | 2.28 | 99.89 | 18.84 |  |  | 0.25 | 6.92 | 695 | [8 empty] | 633 | 19.8 | 34.9 | 42.1
2023-01-10 | 9232 | 50.37 | 29.16 | 4.79 | 4.17 | 1.44 | 2.8 | 4.01 | 6.01 | 0.26 | 0.73 | 0.5 | 1.93 | 97.73 | 21.03 |  |  | 0.98 | 1.65 | 594 | 3.29 | 3:36 | 4:48 | 95.7 | -0.02 | 27.1 |  |  | 1078 | 17.2 | * | 40.9
2023-01-11 | 3680 | 50.91 | 25.2 | 4.58 | 4.46 | 1.32 | 2.66 | 4.42 |  | 0.94 | 0.21 | 0.14 | 2.32 | 94.7 | 5.4 |  |  | 2 | 4.7 | 573 | [8 empty] | 761 | 17.3 | 32.2 | 44.8
2023-01-12 | 6980 | 53.46 | 25.07 | 4.87 | 4.31 | 1.18 | 3.03 | 4.4 |  | 0.71 | 0.41 | 0.39 | 2.33 | 97.44 | 1.32 |  |  | 1.46 | 4.29 | 663 | [8 empty] | 761 | 18.2 | 25.9 | 41.4
2023-01-13 | 6950 | 51.52 | 26.61 | 4.38 | 4.74 | 1.35 | 2.38 | 4.36 |  | 0.82 | 0.2 | 0.55 | 1.64 | 96.36 | 14.59 |  |  | 1.89 | 7.74 | 360 | [8 empty] | 920 | 15.3 | 37.8 | 46.6
2023-01-14 | 3404 | 58.11 | 27.44 | 4.71 | 4.44 | 1.13 | 2.76 | 3.42 |  | 0.63 | 0.42 | 0.5 | 1.43 | 103.06 | 4.48 |  |  | 0.36 | 7.84 | 744 | [8 empty] | 982 | 20.3 | 37.2 | 46.8
2023-01-16 | 3993 | 58.53 | 28.62 | 4.33 | 4.98 | 1.61 | 3.29 | 3.68 |  | 0.96 | 0.26 | 0.22 | 4.84 | 106.26 | 10.44 |  |  | 0.45 | 5.32 | 444 | [8 empty] | 776 | 15.3 | 31.8 | 44.2
2023-01-17 | 7578 | 52.88 | 28.74 | 4.1 | 4.05 | 1.25 | 2.22 | 4.72 | 6.72 | 0.74 | 0.99 | 0.1 | 3.73 | 99.69 | 23.48 |  |  | 0.74 | 1.33 | 520 | 3.92 | 7:12 | 3:36 | 53 | -0.029 | 21.2 |  |  | 1013 | 18 | * | 48
2023-01-18 | 2279 | 58.27 | 27.34 | 4.38 | 4.75 | 1.95 | 2.47 | 3.3 |  | 0.31 | 0.2 | 0.73 | 1.18 | 102.97 | 9.86 |  |  | 0.33 | 4.42 | 710 | [8 empty] | 964 | 17 | 26.1 | 45.8
2023-01-19 | 8470 | 57.72 | 29.65 | 4.96 | 4.64 | 1 | 2.91 | 3.84 |  | 0.36 | 0.94 | 0.61 | 2.55 | 106.02 | 19.07 |  |  | 0.25 | 7.93 | 630 | [8 empty] | 972 | 18.5 | 34.5 | 48.8
2023-01-20 | 5102 | 51.23 | 25.48 | 4 | 4.29 | 1.52 | 2.05 | 4.55 |  | 0.16 | 0.62 | 0.56 | 1.36 | 93.9 | 5.99 |  |  | 1.24 | 5.36 | 440 | [8 empty] | 642 | 20.9 | 29.2 | 43.7
2023-01-21 | 6415 | 56.95 | 29.37 | 4.59 | 4.45 | 1.29 | 2.19 | 4.15 |  | 0.67 | 0.54 | 0.64 | 4.64 | 104.2 | 8.89 |  |  | 1.7 | 7.94 | 732 | [8 empty] | 709 | 19 | 38.2 | 44.4
2023-01-23 | 393 | 57.41 | 29.18 | 4.24 | 4.73 | 1.64 | 2.67 | 3.33 |  | 0.75 | 0.41 | 0.4 | 2.9 | 104.36 | 20.33 |  |  | 1.59 | 7.46 | 747 | [8 empty] | 890 | 20.4 | 40.3 | 41.8
2023-01-24 | 2807 | 56.15 | 27.54 | 4.89 | 4.77 | 1.21 | 3.31 | 4.79 | 6.77 | 0.73 | 0.57 | 0.28 | 4.88 | 103.96 | 12.09 |  |  | 1.38 | 3.45 | 107 | 2.04 | 5:17 | 3:36 | 83.2 | -0.027 | 25.9 |  |  | 605 | 17.8 | * | 48.8
2023-01-25 | 8902 | 58.68 | 26.74 | 4.92 | 4.16 | 1.01 | 3.26 | 4.44 |  | 0.99 | 0.18 | 0.42 | 1.98 | 104.38 | 8.13 |  |  | 1.65 | 3.73 | 729 | [8 empty] | 1023 | 17.7 | 38.2 | 42.3
2023-01-26 | 5989 | 57.45 | 26.3 | 4.31 | 4.11 | 1.98 | 2.74 | 4.26 |  | 0.31 | 0.25 | 0.49 | 2.75 | 101.71 | 9.89 |  |  | 1.59 | 2.53 | 558 | [8 empty] | 1034 | 18.9 | 34.3 | 47.6
2023-01-27 | 7395 | 55.38 | 28.44 | 4.51 | 4.25 | 1.85 | 3.3 | 3.25 |  | 0.51 | 0.9 | 0.98 | 4.98 | 102.39 | 2.45 |  |  | 1.75 | 4.9 | 732 | [8 empty] | 663 | 20.5 | 28.6 | 42.7
2023-01-28 | 6811 | 51.94 | 26.15 | 4.51 | 4.49 | 1.1 | 2.05 | 3.16 |  | 0.7 | 0.77 | 0.36 | 1.45 | 94.87 | 16.79 |  |  | 1.24 | 3.89 | 147 | [8 empty] | 758 | 17.4 | 32 | 44.7
2023-01-30 | 2951 | 58.79 | 28.76 | 4.2 | 4.9 | 1.77 | 2.55 | 4.75 |  | 0.96 | 0.29 | 0.86 | 2.28 | 106.97 | 1.2 |  |  | 0.69 | 2.94 | 502 | [8 empty] | 917 | 19.1 | 26.5 | 44.8
2023-01-31 | 7622 | 53.07 | 25.61 | 4 | 4.09 | 1.13 | 2.48 | 3.88 | 11.22 | 0.79 | 0.34 | 0.75 | 4.2 | 95.39 | 3.45 |  |  | 0.69 | 1.38 | 453 | 3.2 | 4:19 | 6:00 | 59 | -0.025 | 24.9 |  |  | 1066 | * | 26.5 | 46.7
2023-02-01 | 2437 | 53.55 | 29.21 | 4.73 | 4.25 | 1.59 | 3.2 | 3.45 |  | 0.82 | 0.67 | 0.59 | 2.74 | 101.47 | 11.3 |  |  | 1.17 | 5.74 | 721 | [8 empty] | 1015 | 16.1 | 40 | 49.1
2023-02-02 | 9924 | 55.73 | 29.08 | 4.44 | 4.51 | 1.77 | 3.17 | 3.77 |  | 0.68 | 0.75 | 0.24 | 1.81 | 103.9 | 8.8 |  |  | 0.41 | 4.78 | 402 | [8 empty] | 868 | 19.3 | 33.2 | 43.6
2023-02-03 | 8096 | 53.94 | 26.11 | 4.35 | 4.88 | 1.74 | 3.17 | 3.18 |  | 0.93 | 0.39 | 0.42 | 1.79 | 98.69 | 1.63 |  |  | 1.49 | 3.5 | 204 | [8 empty] | 652 | 19.1 | 33.7 | 47.8
2023-02-04 | 1390 | 58.51 | 28.77 | 4.85 | 4.28 | 1.3 | 2.02 | 3.28 |  | 0.22 | 0.98 | 0.7 | 4.46 | 104.21 | 17.56 |  |  | 1.53 | 4.27 | 785 | [8 empty] | 1003 | 17.2 | 33.3 | 40.6
2023-02-06 | 1463 | 54.45 | 29.53 | 4.57 | 4.97 | 1.04 | 2.13 | 3.17 |  | 0.68 | 0.6 | 0.9 | 2.46 | 101.14 | 6.26 |  |  | 1.03 | 3.82 | 119 | [8 empty] | 750 | 19.4 | 25.1 | 43.3
2023-02-07 | 3632 | 59.27 | 27.33 | 4.09 | 4.66 | 1.93 | 2.65 | 4.62 | 7.09 | 0.43 | 0.37 | 0.75 | 3.98 | 105.35 | 8 |  |  | 0.97 | 5.7 | 522 | 3.85 | 4:05 | 5:31 | 61.2 | -0.018 | 31.6 |  |  | 1082 | * | 26.5 | 43.3
2023-02-08 | 2566 | 53.11 | 27.93 | 4.92 | 4.36 | 1.18 | 2.31 | 4.11 |  | 0.57 | 0.83 | 0.86 | 3.95 | 99.32 | 7.25 |  |  | 1.21 | 5.98 | 151 | [8 empty] | 917 | 15 | 26.8 | 49.1
2023-02-09 | 4470 | 55.82 | 29.73 | 4.8 | 4.57 | 1.6 | 3.37 | 4.77 |  | 0.93 | 0.79 | 0.3 | 3.15 | 106.38 | 13.65 |  |  | 1.01 | 7.93 | 233 | [8 empty] | 885 | 15.4 | 37.1 | 40.9
2023-02-10 | 4275 | 56.69 | 25.66 | 4.42 | 4.07 | 1.81 | 2.62 | 4.33 |  | 0.78 | 0.44 | 0.37 | 1.86 | 100.82 | 25.5 |  |  | 0.28 | 6.64 | 171 | [8 empty] | 1037 | 20.1 | 36.4 | 45.6
2023-02-11 | 8646 | 53.9 | 25.21 | 4.45 | 4.54 | 1.14 | 2.35 | 3.23 |  | 0.73 | 0.48 | 0.28 | 1.26 | 96.03 | 22.4 |  |  | 0.17 | 1.77 | 445 | [8 empty] | 951 | 18.5 | 26 | 45
2023-02-13 | 1808 | 57.21 | 28.77 | 4.97 | 4.66 | 1.04 | 3 | 4.06 |  | 0.75 | 0.36 | 0.2 | 2.91 | 104.82 | 18.04 |  |  | 0.81 | 5.1 | 134 | [8 empty] | 658 | 15.4 | 34.7 | 45.2
2023-02-14 | 8788 | 58.56 | 28.26 | 4.83 | 4.4 | 1.96 | 2.08 | 4.3 | 10.36 | 0.47 | 0.16 | 0.2 | 3.89 | 105.02 | 22.64 |  |  | 0.26 | 0.84 | 465 | 3.71 | 4:19 | 5:02 | 51.1 | -0.023 | 29.5 |  |  | 959 | * | 26.5 | 41.7
2023-02-15 | 8974 | 59.6 | 29.61 | 4.87 | 4.46 | 1.26 | 2.47 | 4.02 |  | 0.8 | 0.76 | 0.52 | 4.57 | 107.85 | 11.82 |  |  | 1.94 | 4.63 | 780 | [8 empty] | 1023 | 17.9 | 37.4 | 43.6
2023-02-16 | 8541 | 52.91 | 29.45 | 4.38 | 4.35 | 1.12 | 3.14 | 4.81 |  | 0.67 | 0.13 | 0.96 | 4.48 | 100.96 | 13.95 |  |  | 0.7 | 5.73 | 652 | [8 empty] | 865 | 15.7 | 28.9 | 50
2023-02-17 | 8925 | 59 | 26 | 4.56 | 4.48 | 1.47 | 2.02 | 3.98 |  | 0.51 | 0.98 | 0.9 | 4.53 | 103 | 21.89 |  |  | 1.01 | 6.34 | 305 | [8 empty] | 895 | 15.7 | 32.1 | 40
2023-02-18 | 830 | 58.86 | 29.84 | 4.69 | 4.26 | 1.41 | 2.17 | 4.8 |  | 0.39 | 0.11 | 0.83 | 3.27 | 106.53 | 23.86 |  |  | 0.44 | 0.63 | 279 | [8 empty] | 965 | 20.2 | 35.6 | 46.5
2023-02-20 | 9110 | 50.68 | 29.29 | 4.82 | 4.32 | 1.75 | 2.71 | 3.69 |  | 0.6 | 0.76 | 0.86 | 2.59 | 98.62 | 22.65 |  |  | 1.25 | 2.68 | 508 | [8 empty] | 884 | 19 | 35.9 | 46.5
2023-02-21 | 7271 | 54.87 | 28.82 | 4.24 | 4.56 | 1.34 | 3.46 | 3.69 |  | 0.1 | 0.13 | 0.87 | 4.23 | 101.21 | 8.68 |  |  | 0.19 | 0.63 | 130 | 2.76 | 4:34 | 6:00 | 78.2 | -0.021 | 33.7 |  |  | 1071 | * | 26.5 | 47.6
2023-02-22 | 421 | 56.67 | 25.15 | 4.16 | 4.17 | 1.22 | 3.22 | 3.76 |  | 0.44 | 0.91 | 0.6 | 3.63 | 99.7 | 20.03 |  |  | 1.21 | 5.35 | 691 | [8 empty] | 827 | 17.8 | 40 | 43.6
2023-02-23 | 3906 | 52.79 | 26.92 | 4.4 | 4.14 | 1.13 | 3.1 | 4.68 |  | 0.72 | 0.1 | 0.86 | 4.12 | 97.98 | 25.92 |  |  | 1.12 | 2.26 | 315 | [8 empty] | 1086 | 17.9 | 28.6 | 48
2023-02-24 | 3725 | 53.19 | 26.26 | 4.88 | 4.05 | 1.22 | 3.47 | 3.2 |  | 0.37 | 0.63 | 0.89 | 2.85 | 97.27 | 3.82 |  |  | 1.02 | 7.36 | 628 | [8 empty] | 934 | 16.6 | 27.7 | 47.3
2023-02-25 | 6040 | 51.62 | 26.42 | 4.04 | 4.5 | 1.48 | 2.5 | 3.72 | 6.73 | 0.15 | 0.73 | 0.35 | 1.54 | 95.16 | 16.4 |  |  | 0.98 | 3.89 | 329 | 2.17 | 6:43 | 5:17 | 79.2 | -0.024 | 25.2 |  |  | 825 | * | 26.5 | 43.9
2023-03-01 | 7502 | 57.7 | 25.98 | 4.46 | 4.37 | 1.98 | 2.97 | 3.66 |  | 0.16 | 0.42 | 0.15 | 2.55 | 101.7 | 21.18 |  |  | 1.07 | 3.73 | 724 | [8 empty] | 923 | 19.5 | 36.9 | 44.4
2023-03-02 | 3199 | 51.22 | 25.63 | 4.68 | 4.73 | 1.6 | 3.43 | 3.79 |  | 0.7 | 0.11 | 0.44 | 2.67 | 95.89 | 8.76 |  |  | 1.04 | 5.93 | 130 | [8 empty] | 966 | 20.9 | 32.7 | 45.8
2023-03-03 | 9870 | 51.59 | 26.46 | 4.53 | 4.31 | 1.95 | 2.91 | 4.73 |  | 0.11 | 0.14 | 0.41 | 1.46 | 96.73 | 3.77 |  |  | 1.93 | 7.12 | 214 | [8 empty] | 927 | 15 | 32.9 | 45.5
2023-03-04 | 5434 | 52.45 | 26.37 | 4.6 | 4.44 | 1.74 | 2.58 | 3.94 |  | 0.53 | 0.56 | 0.64 | 4.89 | 97.21 | 19.99 |  |  | 0.17 | 4.61 | 303 | [8 empty] | 827 | 17.2 | 39.7 | 41.2
2023-03-06 | 8390 | 55.62 | 28.42 | 4.6 | 4.18 | 1.39 | 2.78 | 4.01 |  | 0.3 | 0.8 | 0.18 | 4.6 | 102.1 | 24.36 |  |  | 0.17 | 3.88 | 787 | [8 empty] | 773 | 20.9 | 33.7 | 49.5
2023-03-07 | 4161 | 53.37 | 27.54 | 4.34 | 4.47 | 1.94 | 2.5 | 3.86 | 6.53 | 0.13 | 0.17 | 0.82 | 3.88 | 98.32 | 1.43 |  |  | 1.56 | 7.97 | 485 | 3.95 | 4:05 | 6:58 | 58.5 | -0.024 | 28.1 |  |  | 924 | * | 26.5 | 46.8
2023-03-08 | 2095 | 57 | 27.31 | 4.4 | 4.75 | 1.66 | 3.2 | 3.97 |  | 0.24 | 0.61 | 0.11 | 1.38 | 103.14 | 15.95 |  |  | 1.5 | 7.41 | 606 | [8 empty] | 948 | 20.7 | 38.4 | 44.1
2023-03-09 | 8035 | 52.78 | 27.48 | 4.88 | 4.13 | 1.11 | 3.17 | 4.44 |  | 0.78 | 0.37 | 0.84 | 1.35 | 99.14 | 22.55 |  |  | 0.36 | 7.37 | 192 | [8 empty] | 1093 | 17.5 | 32.7 | 45.7
2023-03-10 | 3092 | 57.12 | 28.17 | 4.18 | 4.03 | 1.84 | 2.31 | 4.97 |  | 0.33 | 0.76 | 0.98 | 2.99 | 103.71 | 16.45 |  |  | 1.88 | 5.4 | 546 | [8 empty] | 760 | 19.1 | 34.2 | 41.9
2023-03-11 | 6202 | 59.39 | 29.39 | 4.96 | 4.15 | 1.77 | 2.62 | 3.04 |  | 0.69 | 0.65 | 0.58 | 3.41 | 106.66 | 11.44 |  |  | 0.35 | 1.84 | 375 | [8 empty] | 942 | 18.3 | 28.5 | 41
2023-03-13 | 6954 | 57.2 | 25.7 | 4.45 | 4.41 | 1 | 3.1 | 3.76 |  | 0.95 | 0.68 | 0.32 | 2.97 | 101.25 | 13.9 |  |  | 1.51 | 7.27 | 164 | [8 empty] | 746 | 17.9 | 29.4 | 45.5
2023-03-14 | 24 | 51.89 | 27.56 | 4.66 | 4.81 | 1.43 | 3.42 | 3.38 | 5.45 | 0.76 | 0.8 | 0.75 | 1.8 | 98.71 | 11.91 |  |  | 1.15 | 6.89 | 333 | 3.15 | 5:17 | 6:58 | 77.8 | -0.027 | 34.1 |  |  | 754 | * | 26.5 | 43.9
2023-03-15 | 6734 | 53.44 | 25.37 | 4.03 | 4.18 | 1.44 | 3.22 | 3.07 |  | 0.73 | 0.46 | 0.59 | 2.38 | 95.94 | 10.46 |  |  | 0.43 | 2.4 | 676 | [8 empty] | 765 | 15 | 34.4 | 41.2
2023-03-16 | 9431 | 53.89 | 28.99 | 4.53 | 4.77 | 1.43 | 3.11 | 3.29 |  | 0.36 | 0.82 | 0.56 | 3.05 | 101.19 | 21.26 |  |  | 0.42 | 1.63 | 556 | [8 empty] | 917 | 19.3 | 32.1 | 44
2023-03-17 | 240 | 52.38 | 29.18 | 4.35 | 4.27 | 1.09 | 3.09 | 3.55 |  | 0.81 | 0.25 | 0.3 | 3.22 | 98.97 | 7.53 |  |  | 1.79 | 2.23 | 471 | [8 empty] | 783 | 16.8 | 38.4 | 44.1
2023-03-18 | 6036 | 52.46 | 26.16 | 4.11 | 4.92 | 1.61 | 3.2 | 4.93 |  | 0.99 | 0.85 | 0.75 | 1.17 | 99.23 | 9.98 |  |  | 0.24 | 5.3 | 280 | [8 empty] | 870 | 15.3 | 29.4 | 44.6
2023-03-20 | 1190 | 53.56 | 29.44 | 4.47 | 4.63 | 1.89 | 3.18 | 3.66 |  | 0.94 | 0.93 | 0.21 | 4.26 | 102.7 | 10.48 |  |  | 0.36 | 4.29 | 273 | [8 empty] | 643 | 15.1 | 32.9 | 47.7
2023-03-21 | 4996 | 52.52 | 28 | 4.51 | 4.27 | 1.24 | 2.08 | 3.73 | 11.14 | 0.33 | 0.38 | 0.17 | 2.83 | 97.06 | 10.21 |  |  | 1.97 | 5.97 | 262 | 2.41 | 5:02 | 5:46 | 93.8 | -0.018 | 25.7 |  |  | 665 | * | 26.5 | 46.8
2023-03-22 | 3795 | 51.15 | 29.34 | 4.23 | 4.68 | 1.89 | 2.76 | 3.72 |  | 0.58 | 0.4 | 0.31 | 3.29 | 98.75 | 10.27 |  |  | 1.84 | 4.89 | 173 | [8 empty] | 932 | 17.9 | 30.3 | 48.8
2023-03-23 | 905 | 55.09 | 27.4 | 4.74 | 4.11 | 1.57 | 2.25 | 3.26 |  | 0.53 | 0.37 | 0.72 | 2.13 | 99.32 | 9.68 |  |  | 1.55 | 3.57 | 180 | [8 empty] | 686 | 18.8 | 32.6 | 49.3
2023-03-25 | 9583 | 50.15 | 29.35 | 4.39 | 4.93 | 1.77 | 2.38 | 4.26 |  | 0.18 | 0.55 | 0.87 | 2.39 | 97.96 | 17.08 |  |  | 1.34 | 3.94 | 256 | [8 empty] | 875 | 18 | 37.7 | 49.3
2023-03-27 | 861 | 51.87 | 28.99 | 4.88 | 4.51 | 1.5 | 2.01 | 4.1 |  | 0.67 | 0.88 | 0.93 | 3.27 | 99.41 | 4.72 |  |  | 1.19 | 5.75 | 565 | [8 empty] | 902 | 15.1 | 33.7 | 49.4
2023-03-28 | 5987 | 51.45 | 25.95 | 4.17 | 4.77 | 1.7 | 2.82 | 4.92 | 11.73 | 0.36 | 0.86 | 0.11 | 3.79 | 97 | 15.23 |  |  | 1.93 | 1.82 | 533 | 3.03 | 6:43 | 6:14 | 92 | -0.018 | 24.9 |  |  | 725 | * | 26.5 | 41.6
2023-03-29 | 315 | 59.52 | 29.6 | 4.34 | 4.8 | 1.54 | 2.85 | 4.54 |  | 0.39 | 0.58 | 0.87 | 3.81 | 108.16 | 5.94 |  |  | 1.38 | 0.72 | 674 | [8 empty] | 1099 | 20 | 39.6 | 43.5
2023-03-30 | 9176 | 52.2 | 27.61 | 4.19 | 4.43 | 1.15 | 2.15 | 3.01 |  | 0.3 | 0.75 | 0.47 | 4.37 | 95.79 | 26.8 |  |  | 0.94 | 7.03 | 758 | [8 empty] | 1000 | 15.1 | 37.9 | 49.7
2023-03-31 | 1153 | 54.93 | 27.8 | 4.72 | 4.64 | 1.6 | 2.28 | 3.92 |  | 0.7 | 0.8 | 0.39 | 4.46 | 101.39 | 23.29 |  |  | 1.61 | 6.96 | 502 | [8 empty] | 721 | 15.1 | 25.8 | 45.7
2023-04-01 | 2842 | 52.45 | 27.37 | 4.65 | 4.38 | 1.8 | 2.78 | 4.56 |  | 0.46 | 0.8 | 0.29 | 3.44 | 99.25 | 25.62 |  |  | 0.74 | 3.77 | 660 | [8 empty] | 809 | 17.6 | 39.8 | 49
2023-04-03 | 8181 | 58.99 | 28.25 | 4.81 | 4.19 | 2 | 2.73 | 4.81 |  | 0.43 | 0.71 | 0.38 | 3.14 | 106.92 | 7.71 |  |  | 0.4 | 6.35 | 590 | [8 empty] | 723 | 20.1 | 32.6 | 40.7
2023-04-04 | 2275 | 58.87 | 25.95 | 4.34 | 4.73 | 2 | 2.41 | 3.8 | 10.13 | 0.74 | 0.9 | 0.18 | 2.3 | 103.74 | 17.63 |  |  | 1.59 | 7.44 | 579 | 2.91 | 4:05 | 5:02 | 68.4 | -0.02 | 26.4 |  |  | 743 | * | 26.5 | 43.8
2023-04-05 | 445 | 55.95 | 26.2 | 4.31 | 4.62 | 1.21 | 2.06 | 3.15 |  | 0.35 | 0.97 | 0.51 | 2.59 | 98.82 | 20.67 |  |  | 0.7 | 1.16 | 744 | [8 empty] | 774 | 18.9 | 30.8 | 46
2023-04-07 | 9850 | 53.49 | 28.1 | 4.68 | 4.98 | 1.44 | 2.2 | 3.72 |  | 0.71 | 0.35 | 0.33 | 2.73 | 99.67 | 21.98 |  |  | 0.26 | 6.31 | 585 | [8 empty] | 1094 | 17.3 | 29.7 | 47.5
2023-04-08 | 9199 | 56.97 | 28.11 | 4.39 | 4.89 | 1.42 | 2.71 | 4.89 |  | 0.27 | 0.67 | 0.24 | 1.61 | 104.32 | 7.42 |  |  | 0.79 | 5.44 | 719 | [8 empty] | 828 | 15.3 | 37.6 | 41
2023-04-10 | 7809 | 53.53 | 29.34 | 4.82 | 4.46 | 1.45 | 3.32 | 3.16 |  | 0.99 | 0.6 | 0.68 | 3.71 | 101.67 | 8.59 |  |  | 1.9 | 7.08 | 373 | [8 empty] | 935 | 15.4 | 37.1 | 42.2
2023-04-11 | 2887 | 53.12 | 26.81 | 4.61 | 4.98 | 1.91 | 2.45 | 4.74 | 6.95 | 0.24 | 0.28 | 0.72 | 4.53 | 99.14 | 8.77 |  |  | 0.77 | 7.62 | 162 | 3.71 | 6:43 | 7:12 | 91.1 | -0.018 | 20.7 |  |  | 830 | * | 26.5 | 42.3
2023-04-12 | 5104 | 55.13 | 25.31 | 4.42 | 4.83 | 1.37 | 2.52 | 4.15 |  | 0.36 | 0.59 | 0.87 | 4.28 | 98.68 | 13.74 |  |  | 0.25 | 6.13 | 748 | [8 empty] | 822 | 19.2 | 40.7 | 40.3
2023-04-13 | 9876 | 57.55 | 26.11 | 4.5 | 4.28 | 1.81 | 2.03 | 3.82 |  | 0.97 | 0.17 | 0.62 | 2.07 | 101.24 | 11.95 |  |  | 1.61 | 0.95 | 431 | [8 empty] | 602 | 18.4 | 32.2 | 42.2
2023-04-15 | 6868 | 53.6 | 29.33 | 4.32 | 4.42 | 1.3 | 3.07 | 3.37 |  | 0.16 | 0.57 | 0.85 | 2.99 | 100.14 | 15.14 |  |  | 1.98 | 7.29 | 458 | [8 empty] | 1030 | 17.2 | 29 | 42.3
2023-04-17 | 9071 | 51.35 | 25.41 | 4.35 | 4.08 | 1.45 | 3.01 | 3.92 |  | 0.4 | 0.99 | 0.21 | 3.13 | 94.96 | 15.46 |  |  | 0.19 | 0.96 | 205 | [8 empty] | 973 | 15.6 | 33.1 | 43.7
2023-04-18 | 9016 | 50.05 | 26.41 | 4.61 | 4.78 | 1.45 | 2.72 | 4.95 | 11.75 | 0.35 | 0.13 | 0.44 | 4.48 | 95.45 | 4.09 |  |  | 1.32 | 5.66 | 473 | 2.85 | 5:17 | 6:58 | 78.9 | -0.02 | 31.4 |  |  | 901 | * | 26.5 | 46.2
2023-04-19 | 6234 | 50.11 | 26.35 | 4.32 | 4.35 | 1.31 | 2.02 | 3.62 |  | 0.25 | 0.69 | 0.42 | 4.05 | 93.02 | 13.37 |  |  | 0.54 | 2.01 | 648 | [8 empty] | 827 | 16.6 | 35.5 | 43.7
2023-04-20 | 3743 | 51.11 | 26.34 | 4.77 | 4.53 | 1.49 | 3.19 | 4.63 |  | 0.85 | 0.64 | 0.33 | 4.82 | 97.55 | 5.06 |  |  | 1.16 | 1.27 | 609 | [8 empty] | 1079 | 15.8 | 29.9 | 44.6
2023-04-21 | 4496 | 54.62 | 28.34 | 4.31 | 4.5 | 1.58 | 2.56 | 4.05 |  | 0.87 | 0.62 | 0.71 | 1.06 | 101.45 | 28.25 |  |  | 1.35 | 3.97 | 704 | [8 empty] | 617 | 20.5 | 35.4 | 47.6
2023-04-22 | 7105 | 52.13 | 25.83 | 4.09 | 4.92 | 1.14 | 2.44 | 3.91 |  | 0.56 | 0.52 | 0.37 | 3.32 | 95.54 | 9.31 |  |  | 0.6 | 0.26 | 449 | [8 empty] | 1007 | 20.4 | 31 | 46.2
2023-04-24 | 6397 | 58.36 | 29.38 | 4.64 | 4.1 | 1.13 | 2.35 | 3.09 |  | 0.56 | 0.3 | 0.68 | 3.39 | 103.91 | 4.05 |  |  | 1.82 | 7.72 | 140 | [8 empty] | 853 | 17.1 | 27.7 | 44.6
2023-04-25 | 8870 | 54.7 | 27.26 | 4.57 | 4.81 | 1.46 | 2.08 | 3.25 | 7.09 | 0.7 | 0.61 | 0.73 | 4.95 | 99.44 | 24.91 |  |  | 0.25 | 5.21 | 705 | 3.47 | 6:00 | 6:00 | 90.4 | -0.027 | 20.5 |  |  | 659 | * | 26.5 | 42.3
2023-04-26 | 593 | 53.69 | 25.62 | 4.97 | 4.23 | 1.82 | 2.57 | 3.03 |  | 0.28 | 0.29 | 0.93 | 4 | 96.5 | 18.06 |  |  | 0.32 | 0.56 | 108 | [8 empty] | 640 | 15.1 | 27.8 | 44.6
2023-04-27 | 9888 | 55.42 | 25.56 | 4.12 | 4.33 | 1.34 | 2.69 | 4.38 |  | 0.21 | 0.15 | 0.11 | 3.58 | 98.2 | 19.94 |  |  | 1.6 | 3.57 | 546 | [8 empty] | 938 | 15.5 | 26.9 | 41.4
2023-04-28 | 1006 | 57 | 27.11 | 4.93 | 4.95 | 1.78 | 2.36 | 3.43 |  | 0.79 | 0.84 | 0.15 | 1.25 | 103.19 | 10.38 |  |  | 1.17 | 1.7 | 395 | [8 empty] | 790 | 15.9 | 25.1 | 43.8
2023-04-29 | 9265 | 56.54 | 28.17 | 5 | 4.64 | 1.67 | 2.17 | 4.54 |  | 1 | 0.6 | 0.79 | 4.12 | 104.33 | 19.38 |  |  | 1.53 | 7.33 | 263 | [8 empty] | 720 | 20.5 | 25.6 | 49.9
2023-05-02 | 5939 | 54.45 | 27.76 | 4.74 | 4.43 | 1.75 | 3.09 | 4.66 | 5.22 | 0.46 | 0.91 | 0.27 | 1.03 | 102.25 | 19.9 |  |  | 1.97 | 7.74 | 671 | 2.78 | 3:36 | 6:14 | 81.5 | -0.016 | 29.1 |  |  | 1055 | * | 26.5 | 41.7
2023-05-03 | 6809 | 53.23 | 29.78 | 4.46 | 4.71 | 1.52 | 3.35 | 4.34 |  | 0.84 | 0.13 | 0.75 | 1.67 | 102.36 | 7.76 |  |  | 1.53 | 0.58 | 279 | [8 empty] | 1099 | 21 | 40.5 | 50
2023-05-04 | 2951 | 52.55 | 29.87 | 4.9 | 4.32 | 1.96 | 2.07 | 4.33 |  | 0.7 | 0.19 | 0.33 | 1.06 | 100.89 | 28.44 |  |  | 1.78 | 1.14 | 709 | [8 empty] | 852 | 17.8 | 25.9 | 44.1
2023-05-05 | 431 | 51.14 | 25.97 | 4.48 | 4.8 | 2 | 3.42 | 4.66 |  | 0.67 | 0.73 | 0.83 | 3.36 | 97.87 | 3.24 |  |  | 1.86 | 1.21 | 437 | [8 empty] | 990 | 17.2 | 27.4 | 41.9
2023-05-06 | 3201 | 53.47 | 26.48 | 4.77 | 4.64 | 1.14 | 2.91 | 4.33 |  | 0.68 | 0.11 | 0.6 | 3.57 | 98.53 | 15.12 |  |  | 1.8 | 5.68 | 623 | [8 empty] | 726 | 19.3 | 39 | 41.8
2023-05-08 | 7082 | 50.83 | 29.09 | 4.57 | 4.11 | 1.24 | 2.53 | 4.62 |  | 0.71 | 0.26 | 0.76 | 4.48 | 97.96 | 8.62 |  |  | 0.44 | 1.89 | 766 | [8 empty] | 1051 | 19 | 26 | 46
2023-05-09 | 5080 | 50.35 | 29.01 | 4.21 | 4.09 | 1.92 | 2.22 | 3.1 | 11.78 | 0.25 | 0.92 | 0.78 | 1.38 | 96.07 | 10.26 |  |  | 0.21 | 2.16 | 660 | 2.78 | 4:48 | 6:43 | 80.7 | -0.024 | 29.1 |  |  | 723 | * | 26.5 | 40.8
2023-05-10 | 676 | 51.2 | 25.52 | 4.74 | 4.57 | 1.94 | 2.77 | 3.09 |  | 0.93 | 0.97 | 0.88 | 3.74 | 95.73 | 27.52 |  |  | 0.79 | 1.18 | 440 | [8 empty] | 714 | 15.4 | 38.3 | 48.9
2023-05-11 | 2292 | 58.55 | 26.98 | 4.86 | 4.66 | 1.54 | 2.02 | 3.89 |  | 0.38 | 0.11 | 0.13 | 2.68 | 102.99 | 11.31 |  |  | 1.86 | 4.89 | 526 | [8 empty] | 684 | 20.8 | 36.5 | 42.7
2023-05-12 | 7255 | 56.97 | 28.42 | 4.92 | 4.68 | 1.18 | 2.41 | 4.25 |  | 0.13 | 0.51 | 0.26 | 1.89 | 103.47 | 5.28 |  |  | 1.55 | 1.54 | 590 | [8 empty] | 828 | 17 | 36.4 | 43.3
2023-05-13 | 9464 | 53.96 | 28.69 | 4.78 | 4.73 | 1.42 | 3.48 | 3.89 |  | 0.6 | 0.24 | 0.31 | 1.93 | 101.79 | 27.23 |  |  | 0.14 | 2.3 | 455 | [8 empty] | 894 | 16.8 | 25.8 | 42.2
2023-05-15 | 6829 | 51.49 | 28.45 | 4.99 | 4.16 | 1.04 | 2.91 | 3.44 |  | 0.66 | 0.6 | 0.95 | 1.56 | 97.74 | 8.49 |  |  | 1.31 | 6.34 | 718 | [8 empty] | 721 | 20.4 | 31 | 47
2023-05-16 | 4233 | 58.03 | 28.76 | 4.32 | 4.54 | 1.02 | 2.64 | 3.04 | 9.02 | 0.21 | 0.54 | 0.62 | 4.75 | 103.1 | 8.16 |  |  | 0.74 | 3.74 | 596 | 3.44 | 6:43 | 6:43 | 62.7 | -0.018 | 21.3 |  |  | 1007 | * | 26.5 | 41
2023-05-17 | 4655 | 55.5 | 26.81 | 4.83 | 4.99 | 1.03 | 2.09 | 4.35 |  | 0.74 | 0.49 | 0.33 | 2.61 | 100.83 | 25.01 |  |  | 0.16 | 4.66 | 531 | [8 empty] | 1015 | 17.7 | 36.7 | 47.8
2023-05-18 | 612 | 56.73 | 26.49 | 4.81 | 4.75 | 1.47 | 2.87 | 4.17 |  | 0.77 | 0.84 | 0.14 | 2.64 | 102.9 | 24.14 |  |  | 1.87 | 3.06 | 303 | [8 empty] | 829 | 15.7 | 28 | 41
2023-05-19 | 8721 | 52.08 | 28.94 | 4.5 | 4.36 | 1.98 | 2.56 | 4.87 |  | 0.86 | 0.81 | 0.2 | 2.56 | 100.96 | 27.6 |  |  | 0.63 | 2.99 | 767 | [8 empty] | 860 | 17.8 | 27 | 44.4
2023-05-20 | 2542 | 56.92 | 27.63 | 4.13 | 4 | 1.81 | 2.21 | 4.27 |  | 0.41 | 0.13 | 0.41 | 3.44 | 101.51 | 14.04 |  |  | 1.48 | 2.89 | 248 | [8 empty] | 1011 | 17.7 | 26.2 | 41.5
2023-05-22 | 8461 | 52.85 | 25.16 | 4.52 | 4.76 | 1.5 | 3.4 | 4.59 |  | 0.25 | 0.51 | 0.91 | 2.61 | 97.54 | 15.09 |  |  | 1.13 | 4.43 | 175 | [8 empty] | 788 | 18.6 | 37.3 | 40.3
2023-05-23 | 3842 | 55.02 | 27.27 | 4.23 | 4.53 | 1.33 | 2.55 | 4.79 | 7.43 | 0.99 | 0.8 | 0.98 | 3.96 | 101.51 | 23.25 |  |  | 0.42 | 2.07 | 654 | 3.94 | 5:17 | 4:05 | 80.9 | -0.024 | 29.6 |  |  | 770 | * | 26.5 | 48
2023-05-24 | 5657 | 52.3 | 27.81 | 4.54 | 4.07 | 1.21 | 2.53 | 4.19 |  | 0.15 | 0.27 | 0.37 | 1.49 | 97.07 | 22.82 |  |  | 0.92 | 1.39 | 216 | [8 empty] | 858 | 19.2 | 36 | 45.5
2023-05-26 | 2875 | 51.23 | 29.49 | 4.73 | 4.76 | 1 | 2.08 | 3.19 |  | 0.52 | 0.21 | 0.35 | 3.34 | 97.21 | 1.01 |  |  | 1.16 | 5.47 | 204 | [8 empty] | 853 | 15.3 | 35.2 | 44.6
2023-05-27 | 1230 | 58.03 | 26.06 | 4.2 | 4.08 | 1.48 | 2.22 | 3.26 |  | 0.35 | 0.37 | 0.71 | 4.38 | 100.05 | 4.9 |  |  | 0.59 | 7.35 | 239 | [8 empty] | 830 | 17.1 | 39 | 44.7
2023-05-29 | 8413 | 55.45 | 25.34 | 4.11 | 4.61 | 1.99 | 3.35 | 4.63 |  | 0.6 | 0.81 | 0.53 | 3.69 | 100.89 | 6.16 |  |  | 1.7 | 2.94 | 605 | [8 empty] | 932 | 18.3 | 38.7 | 49.9
2023-05-30 | 485 | 57.79 | 27.9 | 4.78 | 4.49 | 1.24 | 2.85 | 3.68 | 10.59 | 0.33 | 0.23 | 0.76 | 3.95 | 103.29 | 28.85 |  |  | 0.12 | 4.17 | 630 | 2.8 | 4:19 | 3:50 | 54.6 | -0.025 | 28 |  |  | 920 | * | 26.5 | 49.7
2023-05-31 | 7696 | 56.87 | 29.01 | 4.28 | 4.29 | 1.72 | 3.21 | 4.38 |  | 0.29 | 0.11 | 0.92 | 4.79 | 104.16 | 1.49 |  |  | 1.75 | 2.45 | 397 | [8 empty] | 1022 | 15.7 | 38.4 | 41.2
2023-06-01 | 7721 | 55.04 | 26.01 | 4.25 | 4.49 | 1.22 | 2.68 | 4.99 |  | 0.78 | 0.91 | 0.5 | 2.06 | 100.37 | 2.57 |  |  | 1.8 | 4.09 | 264 | [8 empty] | 728 | 15.6 | 40.7 | 45.3
2023-06-02 | 2578 | 57.4 | 29.46 | 4.79 | 4.03 | 1.29 | 2.56 | 3.06 |  | 0.14 | 0.59 | 0.67 | 4.37 | 103.32 | 9.93 |  |  | 0.89 | 1.31 | 471 | [8 empty] | 884 | 19.3 | 37.2 | 49.2
2023-06-03 | 9539 | 55.85 | 29.05 | 5 | 4.24 | 1.36 | 2.45 | 4.43 |  | 0.25 | 0.73 | 0.68 | 3.84 | 103.36 | 2.18 |  |  | 0.27 | 0.82 | 327 | [8 empty] | 798 | 16 | 25.5 | 46.9
2023-06-05 | 6079 | 59.79 | 27.56 | 4.62 | 4.87 | 1.04 | 2.49 | 4.83 |  | 0.99 | 0.33 | 0.97 | 1.12 | 106.52 | 10.68 |  |  | 1.74 | 5 | 789 | [8 empty] | 724 | 19.1 | 35.6 | 41.3
2023-06-06 | 3904 | 57.54 | 27.89 | 4.44 | 4.77 | 1.55 | 3.34 | 4.6 | 11.32 | 0.29 | 0.34 | 0.95 | 2.46 | 104.76 | 14.91 |  |  | 0.22 | 0.64 | 509 | 2.29 | 4:34 | 6:00 | 59.5 | -0.024 | 30.1 |  |  | 715 | * | 26.5 | 40.3
2023-06-07 | 8026 | 57.65 | 25.37 | 4.03 | 4.67 | 1.97 | 2.82 | 4.32 |  | 0.95 | 0.3 | 0.32 | 1.21 | 102.08 | 18.63 |  |  | 1.07 | 1.63 | 103 | [8 empty] | 1079 | 16.5 | 29.5 | 47.8
2023-06-08 | 8813 | 55.86 | 26.02 | 4.41 | 4.09 | 1.25 | 3.35 | 3.31 |  | 0.68 | 0.86 | 0.7 | 4.42 | 99.83 | 22.07 |  |  | 0.91 | 5.46 | 538 | [8 empty] | 708 | 17.6 | 33.2 | 43.1
2023-06-09 | 7924 | 59.41 | 26.64 | 4.66 | 4.91 | 1.27 | 2.74 | 4.35 |  | 0.42 | 0.49 | 0.2 | 2.07 | 104.89 | 27.48 |  |  | 1.2 | 1.6 | 439 | [8 empty] | 1034 | 15.1 | 26.4 | 46.3
2023-06-10 | 7649 | 52.65 | 25.23 | 4.06 | 4.16 | 1.4 | 3.09 | 3.03 |  | 0.66 | 0.31 | 0.51 | 3.66 | 94.59 | 13.42 |  |  | 1.75 | 4.3 | 492 | [8 empty] | 738 | 16.2 | 35.2 | 43.6
2023-06-12 | 4386 | 52.18 | 28.79 | 4.25 | 4.86 | 1.36 | 2.38 | 4.55 |  | 0.46 | 0.56 | 0.24 | 4.52 | 99.39 | 25.34 |  |  | 1.52 | 6.06 | 784 | [8 empty] | 977 | 19.6 | 28.8 | 46.1
2023-06-13 | 7496 | 57.26 | 25.3 | 4.58 | 4.57 | 1.37 | 2.82 | 4.85 | 6.02 | 0.4 | 0.85 | 0.8 | 2.6 | 102 | 20.14 |  |  | 1.13 | 2.27 | 263 | 3.04 | 6:58 | 3:36 | 67.6 | -0.022 | 22.1 |  |  | 904 | * | 26.5 | 43.2
2023-06-14 | 6754 | 53.66 | 26.54 | 4.12 | 4.14 | 1.09 | 2.29 | 3.94 |  | 0.79 | 0.94 | 0.62 | 1.58 | 97.51 | 26.3 |  |  | 1.9 | 4.23 | 725 | [8 empty] | 631 | 16.7 | 39.2 | 49.6
2023-06-15 | 5043 | 52.53 | 25.61 | 4.54 | 4.09 | 1.45 | 3.14 | 4.21 |  | 0.24 | 0.82 | 0.31 | 2.37 | 96.63 | 26.71 |  |  | 1.05 | 3.07 | 490 | [8 empty] | 726 | 20 | 31.3 | 49.4
2023-06-16 | 6261 | 54.42 | 26.96 | 4.63 | 4.27 | 1.17 | 2.66 | 4.33 |  | 0.16 | 0.37 | 0.88 | 1.55 | 98.97 | 18.25 |  |  | 0.36 | 6.02 | 418 | [8 empty] | 921 | 18.2 | 29.5 | 45.9
2023-06-19 | 2327 | 50.37 | 25.55 | 4.99 | 4.73 | 1.77 | 3.16 | 4.25 |  | 0.59 | 0.41 | 0.81 | 1.23 | 95.82 | 22.11 |  |  | 1.47 | 7.46 | 534 | [8 empty] | 934 | 16.2 | 30.7 | 42.4
2023-06-21 | 3437 | 57.2 | 25.92 | 4.76 | 4.4 | 1.07 | 2.95 | 3.49 | 10.62 | 0.22 | 0.45 | 0.16 | 2.06 | 100.46 | 17.75 |  |  | 1.77 | 6.6 | 438 | 3.64 | 3:36 | 5:31 | 68.6 | -0.03 | 20.1 |  |  | 968 | * | 26.5 | 48.5
2023-06-22 | 3780 | 59.27 | 26.51 | 4.08 | 4.71 | 1.58 | 2.93 | 4.96 |  | 0.96 | 0.69 | 0.94 | 3.28 | 105.69 | 11.08 |  |  | 1.58 | 0.16 | 460 | [8 empty] | 683 | 15.6 | 36.7 | 49
2023-06-23 | 1388 | 54.47 | 26.35 | 4.88 | 4.65 | 1.05 | 2.37 | 3.64 |  | 0.8 | 0.61 | 0.36 | 2.36 | 98.82 | 11.81 |  |  | 1.06 | 6.11 | 431 | [8 empty] | 1068 | 18.3 | 26.1 | 48.9
2023-06-24 | 1811 | 56.22 | 29.51 | 4.16 | 4.56 | 1.69 | 3.28 | 4.41 |  | 0.1 | 0.61 | 0.12 | 4.28 | 104.54 | 10.77 |  |  | 0.4 | 7.41 | 547 | [8 empty] | 940 | 16.5 | 33.4 | 46.5
2023-06-26 | 1218 | 56.99 | 25.98 | 4.33 | 4.06 | 1.09 | 2.46 | 4.69 |  | 0.47 | 0.94 | 0.84 | 2.72 | 101.01 | 26.9 |  |  | 1.22 | 3.76 | 298 | [8 empty] | 1027 | 21 | 29.4 | 41
2023-06-27 | 4029 | 59.48 | 26.38 | 5 | 4.73 | 1.27 | 2.35 | 4.73 | 11.61 | 1 | 0.41 | 0.88 | 4.91 | 105.35 | 20.01 |  |  | 1.81 | 1.83 | 738 | 2.05 | 6:29 | 6:29 | 73.2 | -0.02 | 22.8 |  |  | 611 | * | 26.5 | 42
2023-06-28 | 3263 | 57.1 | 27.19 | 4.52 | 4.76 | 1.42 | 2.41 | 3.03 |  | 0.79 | 0.53 | 0.69 | 2.15 | 101.75 | 20.37 |  |  | 1.43 | 1.95 | 483 | [8 empty] | 1013 | 19.2 | 27.4 | 44.8
2023-06-29 | 8454 | 59.98 | 25.06 | 4.49 | 4.07 | 1.2 | 2.66 | 3.77 |  | 0.7 | 0.32 | 0.56 | 4.25 | 102.25 | 23 |  |  | 0.84 | 6.6 | 701 | [8 empty] | 1008 | 16.8 | 29.5 | 40.8
2023-06-30 | 4979 | 51.23 | 25.84 | 4.97 | 4.36 | 1.07 | 2.1 | 4.41 |  | 0.91 | 0.78 | 0.16 | 4.43 | 95.67 | 12.44 |  |  | 1.38 | 7.09 | 388 | [8 empty] | 871 | 16.7 | 36.3 | 44.4
2023-07-01 | 1268 | 59.39 | 26.84 | 4.14 | 4.01 | 1.26 | 3.07 | 4.91 |  | 0.85 | 0.71 | 0.73 | 2.49 | 105.18 | 5.64 |  |  | 0.4 | 3.67 | 176 | [8 empty] | 672 | 15 | 33.1 | 45.7
2023-07-03 | 8681 | 51.11 | 25.99 | 4.36 | 4.26 | 1.65 | 3.33 | 3.67 |  | 0.99 | 0.54 | 0.93 | 2.01 | 95.9 | 4.92 |  |  | 1.93 | 7.64 | 599 | [8 empty] | 754 | 18.4 | 33.4 | 40.3
2023-07-04 | 4896 | 53.91 | 29.36 | 4.32 | 4.6 | 1.84 | 2.81 | 4.41 | 9.36 | 0.71 | 0.69 | 0.76 | 3.58 | 102.65 | 18.55 |  |  | 0.57 | 5.43 | 302 | 3.03 | 4:34 | 6:29 | 52.8 | -0.026 | 34.1 |  |  | 708 | * | 26.5 | 41.8
2023-07-05 | 9702 | 50.47 | 26.87 | 4.61 | 4.2 | 1.34 | 2.94 | 4.26 |  | 0.83 | 0.65 | 0.68 | 4.2 | 96.17 | 19.11 |  |  | 0.56 | 3.19 | 733 | [8 empty] | 855 | 20.6 | 28.1 | 47.3
2023-07-06 | 3935 | 51.28 | 29.52 | 4.15 | 4.01 | 1.07 | 3.47 | 3.89 |  | 0.39 | 0.1 | 0.83 | 3.7 | 97.88 | 28.85 |  |  | 0.72 | 4.9 | 601 | [8 empty] | 1052 | 18.2 | 36.4 | 42.6
2023-07-07 | 8462 | 52.77 | 28.18 | 4.22 | 4.89 | 1.63 | 3 | 4.9 |  | 0.48 | 0.9 | 0.29 | 3.73 | 100.97 | 24.7 |  |  | 1.85 | 6.3 | 425 | [8 empty] | 722 | 20.5 | 34.6 | 43
2023-07-08 | 5887 | 50.86 | 26.76 | 4.85 | 4.32 | 1.6 | 3.26 | 3.75 |  | 0.66 | 0.53 | 0.48 | 3.37 | 96.59 | 25.64 |  |  | 1.59 | 7.27 | 214 | [8 empty] | 923 | 20.3 | 35.3 | 49.8
2023-07-10 | 7814 | 50.94 | 28.24 | 4.45 | 4.15 | 1.25 | 2.18 | 4.15 |  | 0.16 | 0.63 | 0.44 | 4.97 | 96.15 | 11.81 |  |  | 0.47 | 3.01 | 498 | [8 empty] | 884 | 20.3 | 30.4 | 41.3
2023-07-11 | 9870 | 53.85 | 26.4 | 4.72 | 4.22 | 1.86 | 3.08 | 4.82 | 10.86 | 0.47 | 0.69 | 0.74 | 1.5 | 100.11 | 6.16 |  |  | 1.21 | 0.62 | 261 | 3.65 | 4:05 | 4:05 | 60.3 | -0.016 | 28.3 |  |  | 1080 | * | 26.5 | 44.5
2023-07-12 | 2238 | 59.42 | 28.71 | 4.76 | 4.53 | 1.19 | 3.48 | 3.09 |  | 0.12 | 0.36 | 0.97 | 2.98 | 105.66 | 13.83 |  |  | 1.29 | 2.79 | 279 | [8 empty] | 755 | 17.5 | 37.7 | 41.2
2023-07-13 | 8545 | 51.41 | 26.17 | 4.06 | 4.66 | 1.79 | 2.92 | 4.52 |  | 0.22 | 0.38 | 0.39 | 3.9 | 96.13 | 24.05 |  |  | 0.6 | 3.96 | 191 | [8 empty] | 1034 | 16 | 26.6 | 41.7
2023-07-14 | 9490 | 54 | 29.25 | 4.98 | 4.25 | 1.2 | 3.35 | 4.17 |  | 0.8 | 0.72 | 0.26 | 1.51 | 102.72 | 22.76 |  |  | 0.7 | 1.37 | 354 | [8 empty] | 807 | 19.6 | 29.1 | 43.2
2023-07-15 | 7791 | 54.45 | 27.01 | 4.83 | 4.54 | 1.65 | 3.26 | 4.72 |  | 0.68 | 0.78 | 0.95 | 2.23 | 101.92 | 29.61 |  |  | 1.44 | 7.26 | 536 | [8 empty] | 1037 | 19.8 | 28.2 | 43.7
2023-07-17 | 6946 | 50.95 | 27.6 | 4.85 | 4.6 | 1.84 | 2.72 | 3.21 |  | 0.53 | 0.49 | 0.41 | 4.16 | 96.79 | 15.77 |  |  | 1.42 | 4.92 | 405 | [8 empty] | 855 | 20.8 | 39 | 42.2
2023-07-18 | 1769 | 59.78 | 25.28 | 4.07 | 4.57 | 1.87 | 2.26 | 3.06 | 10.45 | 0.46 | 0.98 | 0.21 | 2.33 | 102.33 | 1.05 |  |  | 1.12 | 1.24 | 542 | 2.59 | 4:34 | 5:31 | 82.8 | -0.029 | 34.7 |  |  | 860 | * | 26.5 | 40.1
2023-07-19 | 5346 | 55.35 | 27.62 | 4.13 | 4.4 | 1.8 | 3.34 | 4.18 |  | 0.94 | 0.55 | 0.43 | 4.77 | 102.31 | 20.12 |  |  | 1.01 | 0.6 | 478 | [8 empty] | 683 | 20.5 | 25.2 | 40.9
2023-07-20 | 3195 | 52.59 | 29.14 | 4.18 | 4.04 | 1.34 | 2.78 | 4.72 |  | 0.69 | 0.26 | 0.9 | 1.46 | 99.74 | 11.42 |  |  | 1.34 | 3.12 | 573 | [8 empty] | 652 | 20.1 | 31.4 | 48.9
2023-07-21 | 3121 | 50.04 | 26.56 | 4.1 | 4.25 | 1.63 | 2.58 | 3.67 |  | 0.54 | 0.28 | 0.67 | 4.64 | 93.65 | 8.39 |  |  | 0.96 | 1.37 | 735 | [8 empty] | 768 | 18.4 | 31.8 | 42.4
2023-07-22 | 277 | 57.98 | 29.12 | 4.11 | 4.51 | 1.7 | 2.29 | 3.46 |  | 0.91 | 0.41 | 0.36 | 3.65 | 104.49 | 5.67 |  |  | 0.1 | 3.28 | 525 | [8 empty] | 982 | 15.8 | 34.2 | 42
2023-07-24 | 7854 | 51.12 | 26.43 | 4.6 | 4.05 | 1.68 | 2.69 | 4.64 |  | 0.27 | 0.18 | 0.17 | 1.34 | 95.66 | 5.98 |  |  | 0.81 | 1.22 | 338 | [8 empty] | 806 | 20.9 | 30.7 | 47
2023-07-25 | 3819 | 53.81 | 27.38 | 4.45 | 4.36 | 1.65 | 2.36 | 3.21 | 9.71 | 0.12 | 0.14 | 0.24 | 1.82 | 97.48 | 19.56 |  |  | 0.84 | 4.69 | 653 | 2.98 | 7:12 | 4:48 | 85.4 | -0.016 | 26.4 |  |  | 858 | * | 26.5 | 47
2023-07-26 | 9079 | 54.8 | 26.62 | 4.95 | 4.5 | 1.49 | 3.18 | 3.17 |  | 0.21 | 0.49 | 0.46 | 4.58 | 99.41 | 10.15 |  |  | 1.71 | 5.63 | 138 | [8 empty] | 818 | 18.2 | 29.9 | 44
2023-07-27 | 9365 | 50.62 | 27.87 | 4.9 | 4.93 | 1.25 | 2.2 | 3.31 |  | 0.64 | 0.93 | 0.44 | 4.53 | 96.65 | 25.61 |  |  | 1.59 | 2.01 | 543 | [8 empty] | 1070 | 15.4 | 30.8 | 49.4
2023-07-28 | 9850 | 57.16 | 27.09 | 4.42 | 4.77 | 1.62 | 2.3 | 3.55 |  | 0.84 | 0.49 | 0.9 | 1.42 | 102.24 | 2.97 |  |  | 0.21 | 6.53 | 308 | [8 empty] | 873 | 15.3 | 35.4 | 46.3
2023-07-29 | 4822 | 55.11 | 29.73 | 4.72 | 4.74 | 1.56 | 3.4 | 4.88 |  | 0.27 | 0.48 | 0.59 | 3.32 | 104.89 | 12.96 |  |  | 1.6 | 4.39 | 799 | [8 empty] | 874 | 17.9 | 29.1 | 44.7
2023-07-31 | 3610 | 56.84 | 27.36 | 4.5 | 4.43 | 1.07 | 3.05 | 4.54 |  | 0.54 | 0.94 | 0.91 | 2.79 | 103.27 | 11.6 |  |  | 1.23 | 5.72 | 181 | [8 empty] | 1062 | 16.2 | 40.6 | 43
2023-08-01 | 2248 | 59.97 | 25.47 | 4.43 | 4.7 | 1.75 | 3.33 | 4.27 | 7.63 | 0.95 | 0.19 | 0.6 | 2.46 | 105.06 | 6.06 |  |  | 1.42 | 1.76 | 682 | 3.66 | 5:46 | 6:29 | 58.6 | -0.024 | 31.1 |  |  | 730 | * | 26.5 | 44.1
2023-08-02 | 1611 | 55.72 | 25.55 | 4.68 | 4.42 | 1.54 | 3.06 | 4.59 |  | 0.79 | 0.22 | 0.2 | 2.27 | 100.57 | 25.3 |  |  | 0.74 | 6.42 | 624 | [8 empty] | 806 | 18.9 | 30.5 | 43.8
2023-08-03 | 1616 | 58.03 | 28.12 | 4.65 | 4.89 | 1 | 3.15 | 3.22 |  | 0.52 | 0.35 | 0.16 | 2.28 | 103.93 | 1.78 |  |  | 1.59 | 0.4 | 214 | [8 empty] | 890 | 19.9 | 27.3 | 43.3
2023-08-04 | 7910 | 58.05 | 27.33 | 4.6 | 4.87 | 1.08 | 2.7 | 3.41 |  | 0.54 | 0.19 | 0.63 | 3.5 | 102.77 | 18.79 |  |  | 1.45 | 3.37 | 520 | [8 empty] | 627 | 21 | 38 | 43.4
2023-08-05 | 8644 | 52.98 | 26.39 | 4.55 | 4.23 | 1.79 | 2.51 | 3.55 |  | 0.65 | 0.77 | 0.43 | 3.03 | 97.42 | 12.45 |  |  | 2 | 0.62 | 629 | [8 empty] | 784 | 15.3 | 34.8 | 44.7
2023-08-07 | 9163 | 54.93 | 28.89 | 4.01 | 4 | 1.25 | 2.46 | 3.39 |  | 0.63 | 0.85 | 0.87 | 1 | 100.41 | 19.87 |  |  | 1.79 | 5.21 | 548 | [8 empty] | 790 | 17.1 | 29.8 | 41.7
2023-08-08 | 9115 | 50.42 | 27.02 | 4.41 | 4.03 | 1.59 | 2.1 | 3 | 10.77 | 0.32 | 0.65 | 0.13 | 1.83 | 93.54 | 10.46 |  |  | 1.16 | 6.69 | 732 | 4 | 5:46 | 3:36 | 83.9 | -0.023 | 32.3 |  |  | 736 | * | 26.5 | 49.3
2023-08-09 | 8465 | 56.83 | 29.99 | 4.07 | 4.95 | 1.52 | 2.14 | 3.42 |  | 0.39 | 0.99 | 0.67 | 1.97 | 104.3 | 21.16 |  |  | 1.17 | 5.82 | 319 | [8 empty] | 875 | 17.9 | 38.3 | 49.7
2023-08-10 | 9513 | 53.28 | 26.62 | 4.09 | 4.23 | 1.41 | 2.75 | 3.78 |  | 0.96 | 0.71 | 0.43 | 3.61 | 97.83 | 20.75 |  |  | 0.79 | 3.22 | 711 | [8 empty] | 1044 | 21 | 36.9 | 41.1
2023-08-11 | 763 | 58.45 | 26.76 | 4.23 | 4.71 | 1.97 | 2.64 | 3.83 |  | 0.36 | 0.77 | 0.52 | 3.23 | 103.72 | 25.3 |  |  | 1.97 | 1.34 | 786 | [8 empty] | 646 | 18.3 | 26.6 | 42.6
2023-08-12 | 7869 | 58.65 | 29.6 | 4.51 | 4.8 | 1.76 | 2.44 | 3.64 |  | 0.18 | 0.49 | 0.5 | 2.16 | 106.07 | 10.22 |  |  | 0.46 | 5.88 | 508 | [8 empty] | 794 | 17.8 | 31 | 45
2023-08-14 | 851 | 52.81 | 25.15 | 4.37 | 4.32 | 1.46 | 3 | 4.61 |  | 0.19 | 0.73 | 0.48 | 2.27 | 96.64 | 27.34 |  |  | 0.15 | 2.7 | 426 | [8 empty] | 885 | 19.4 | 37.7 | 45.7
2023-08-15 | 3538 | 51.19 | 25.1 | 4.96 | 4.93 | 1.67 | 3.24 | 4.32 | 9.61 | 0.13 | 0.79 | 0.93 | 1.89 | 96.33 | 1.53 |  |  | 1.67 | 4.27 | 355 | 3.6 | 4:48 | 5:17 | 82.6 | -0.02 | 27.6 |  |  | 944 | * | 26.5 | 44.7
2023-08-16 | 3113 | 56.47 | 29.27 | 4.36 | 4.02 | 1.52 | 3.25 | 3.96 |  | 0.35 | 0.11 | 0.19 | 4.43 | 103.31 | 6.11 |  |  | 1.7 | 4.61 | 477 | [8 empty] | 1064 | 15.6 | 37.1 | 48.7
2023-08-17 | 5210 | 50.59 | 27.2 | 4.81 | 4.84 | 1.5 | 3.18 | 3.41 |  | 0.53 | 0.64 | 0.23 | 1.05 | 96.7 | 3.06 |  |  | 0.46 | 5.05 | 742 | [8 empty] | 841 | 15.1 | 30.4 | 44.9
2023-08-18 | 3200 | 55.45 | 26.76 | 4.08 | 4.11 | 1.66 | 2.28 | 3.19 |  | 0.72 | 0.71 | 0.99 | 1.26 | 98.96 | 22.58 |  |  | 0.83 | 6.01 | 777 | [8 empty] | 872 | 20.1 | 34.3 | 43.3
2023-08-19 | 3612 | 51.96 | 27.91 | 4.01 | 4.51 | 1.4 | 2.28 | 4.57 |  | 0.62 | 0.8 | 0.87 | 2.39 | 98.06 | 29.48 |  |  | 1.66 | 0.93 | 472 | [8 empty] | 765 | 18 | 29.1 | 43.7
2023-08-22 | 7036 | 57.02 | 25.49 | 4.72 | 4.99 | 1.31 | 2.68 | 4.82 | 5.21 | 0.57 | 0.71 | 0.6 | 2.62 | 102.31 | 26.58 |  |  | 1.53 | 5.57 | 128 | 3.51 | 6:43 | 4:19 | 80.2 | -0.016 | 34.1 |  |  | 1040 | * | 26.5 | 45.5
2023-08-23 | 1336 | 52.36 | 29.95 | 4.3 | 4.24 | 1.11 | 2.64 | 4.35 |  | 0.46 | 0.25 | 0.46 | 1.76 | 99.66 | 2.78 |  |  | 1.55 | 0.42 | 260 | [8 empty] | 1055 | 15.8 | 38.1 | 44.8
2023-08-24 | 6953 | 55.91 | 25.42 | 4.95 | 4.35 | 1.94 | 2.34 | 3.48 |  | 0.67 | 0.16 | 0.96 | 4.34 | 99.22 | 8 |  |  | 1.92 | 7.24 | 291 | [8 empty] | 706 | 18.4 | 39.1 | 42
2023-08-25 | 3425 | 58.21 | 27.17 | 4.58 | 4.58 | 1.46 | 2.98 | 4.83 |  | 0.17 | 0.9 | 0.61 | 4.69 | 104.88 | 25.48 |  |  | 0.33 | 6.48 | 331 | [8 empty] | 1089 | 18.7 | 25.4 | 48.4
2023-08-26 | 13 | 55.25 | 26.96 | 4.28 | 5 | 1.24 | 2.25 | 3.17 |  | 0.96 | 0.86 | 0.24 | 4.05 | 99.97 | 18.87 |  |  | 1.28 | 3.83 | 338 | [8 empty] | 970 | 18.3 | 37.7 | 47.4
2023-08-28 | 2461 | 57.02 | 25.21 | 4.11 | 4.93 | 1.05 | 2.48 | 3.01 |  | 0.4 | 0.88 | 0.65 | 3.1 | 99.09 | 8.57 |  |  | 1.53 | 7.85 | 291 | [8 empty] | 1080 | 17.8 | 35.8 | 47.6
2023-08-29 | 5244 | 53.41 | 25.95 | 4.65 | 4.38 | 1.79 | 3 | 3.98 | 9.9 | 0.12 | 0.1 | 0.97 | 3.54 | 97.38 | 3.5 |  |  | 1.9 | 3.1 | 146 | 2.69 | 5:46 | 4:48 | 54.8 | -0.015 | 33.5 |  |  | 938 | * | 26.5 | 40.1
2023-08-30 | 5712 | 59.53 | 28.23 | 4.51 | 4.56 | 1.95 | 3.37 | 3.7 |  | 0.57 | 0.35 | 0.46 | 1.21 | 106.77 | 11.22 |  |  | 2 | 5.81 | 116 | [8 empty] | 903 | 20.9 | 31.9 | 47.9
2023-08-31 | 6590 | 58.64 | 28.3 | 4.6 | 4.41 | 1.06 | 3.38 | 4.27 |  | 0.68 | 0.88 | 0.87 | 2.36 | 106.22 | 10.56 |  |  | 1.68 | 2.37 | 734 | [8 empty] | 873 | 21 | 35 | 40.6
2023-09-01 | 2760 | 55.09 | 29.06 | 4.87 | 4.47 | 1.82 | 3.26 | 4.49 |  | 0.38 | 0.52 | 0.27 | 4.59 | 103.96 | 29.83 |  |  | 1.17 | 5.04 | 641 | [8 empty] | 872 | 18 | 30.4 | 49
2023-09-02 | 8579 | 51.68 | 29.33 | 4.07 | 4.54 | 1.03 | 2.86 | 4.17 |  | 0.7 | 0.76 | 0.63 | 3.12 | 99.14 | 1.37 |  |  | 1.87 | 1.27 | 742 | [8 empty] | 845 | 18.3 | 26.3 | 47.4
2023-09-04 | 1094 | 58.5 | 26.12 | 4.21 | 4 | 1.77 | 2.15 | 3.24 |  | 0.64 | 0.82 | 0.9 | 3.24 | 101.45 | 27.06 |  |  | 1.12 | 3.09 | 671 | [8 empty] | 635 | 16.9 | 34.7 | 48.4
2023-09-05 | 3216 | 58.93 | 29.18 | 4.43 | 4.8 | 1.53 | 3.33 | 4.96 | 7.17 | 0.27 | 0.46 | 0.67 | 4.96 | 107.89 | 15.28 |  |  | 0.2 | 5.56 | 188 | 3.37 | 6:58 | 6:00 | 63.5 | -0.018 | 24.8 |  |  | 646 | * | 26.5 | 45.7
2023-09-06 | 1179 | 53.81 | 27.84 | 4.87 | 4.32 | 1.95 | 2.94 | 4.1 |  | 0.46 | 0.7 | 0.63 | 3.69 | 100.99 | 11.46 |  |  | 1.7 | 2.95 | 752 | [8 empty] | 1023 | 15.4 | 36.8 | 47.1
2023-09-07 | 9854 | 54.11 | 26.85 | 4.77 | 4.13 | 1.8 | 3.09 | 4.56 |  | 0.88 | 0.34 | 0.19 | 2.38 | 100.53 | 24.45 |  |  | 1.17 | 1.47 | 750 | [8 empty] | 859 | 17.4 | 26.2 | 48.6
2023-09-08 | 4633 | 58.45 | 26.12 | 4.27 | 4.36 | 1.87 | 2.41 | 4.75 |  | 0.89 | 0.38 | 0.73 | 1.14 | 103.5 | 22.47 |  |  | 0.76 | 6.64 | 563 | [8 empty] | 715 | 15 | 36.9 | 42.1
2023-09-09 | 7521 | 55.13 | 26.54 | 4.81 | 4.41 | 1.96 | 2.3 | 4.47 |  | 0.14 | 0.46 | 0.18 | 3.52 | 100.22 | 1.26 |  |  | 0.13 | 3.71 | 234 | [8 empty] | 774 | 20.8 | 40.4 | 40.8
2023-09-11 | 1398 | 51.81 | 30 | 4.7 | 5 | 1.07 | 2.32 | 4.73 |  | 0.64 | 0.46 | 0.11 | 1.3 | 100.73 | 25.6 |  |  | 1.88 | 0.6 | 301 | [8 empty] | 605 | 15.9 | 33.1 | 40.9
2023-09-12 | 9650 | 57.93 | 26.36 | 4.47 | 4.43 | 1.55 | 3.3 | 4.71 | 7.24 | 0.76 | 0.1 | 0.1 | 4.75 | 103.61 | 1.37 |  |  | 1.61 | 5.54 | 162 | 2.57 | 3:50 | 5:46 | 89.5 | -0.017 | 30.7 |  |  | 951 | * | 26.5 | 42.5
2023-09-13 | 6013 | 55.03 | 29.98 | 4.26 | 4.43 | 1.26 | 2.82 | 4.69 |  | 0.53 | 0.92 | 0.82 | 4.25 | 103.92 | 20.11 |  |  | 1 | 7.11 | 458 | [8 empty] | 896 | 20.5 | 29.5 | 46.1
2023-09-14 | 9448 | 59.66 | 29.89 | 4.53 | 4.28 | 1.29 | 2.9 | 3.16 |  | 0.91 | 0.76 | 0.25 | 3.48 | 107.38 | 11.07 |  |  | 0.67 | 7.88 | 572 | [8 empty] | 783 | 20.2 | 32.5 | 48.5
2023-09-15 | 6664 | 51.67 | 25.34 | 4.46 | 4.22 | 1.69 | 3.46 | 4.15 |  | 0.24 | 0.62 | 0.83 | 1.64 | 95.85 | 11.31 |  |  | 1.8 | 4.73 | 795 | [8 empty] | 779 | 20.8 | 28.9 | 49.7
2023-09-16 | 9840 | 51.73 | 28.82 | 4.57 | 4.64 | 1.82 | 3.34 | 3.95 |  | 0.53 | 0.85 | 0.66 | 1.61 | 100.25 | 9.52 |  |  | 1.39 | 2.26 | 280 | [8 empty] | 892 | 15.5 | 29.5 | 47
2023-09-18 | 9618 | 59.28 | 28.4 | 4.91 | 4.29 | 1.9 | 2.01 | 3.67 |  | 0.26 | 0.76 | 0.54 | 1.48 | 105.48 | 21.31 |  |  | 1.77 | 7.57 | 793 | [8 empty] | 818 | 20.4 | 37.7 | 45
2023-09-19 | 2520 | 57.86 | 26.15 | 4.55 | 4.34 | 1.95 | 3.09 | 4.23 | 5.34 | 0.41 | 0.44 | 0.37 | 2.77 | 103.02 | 4.28 |  |  | 1.26 | 3.83 | 317 | 3.2 | 6:43 | 6:14 | 65.7 | -0.016 | 31.4 |  |  | 994 | * | 26.5 | 47.8
2023-09-20 | 2759 | 55.46 | 27.01 | 4.82 | 4.37 | 1.98 | 2.39 | 3.73 |  | 0.76 | 0.52 | 0.53 | 2.97 | 101.04 | 3.93 |  |  | 1.05 | 3.32 | 672 | [8 empty] | 623 | 19.4 | 32.8 | 46.3
2023-09-21 | 6929 | 50.76 | 26.59 | 4.95 | 4.63 | 1.82 | 2.09 | 3.16 |  | 0.7 | 0.11 | 0.17 | 1.2 | 94.81 | 19.5 |  |  | 0.26 | 5.22 | 696 | [8 empty] | 1050 | 17.5 | 30 | 42.8
2023-09-22 | 8691 | 55.94 | 29.5 | 4.92 | 4.52 | 1.69 | 2.72 | 3.93 |  | 0.38 | 0.64 | 0.84 | 4.98 | 104.24 | 11.3 |  |  | 0.23 | 6.24 | 738 | [8 empty] | 990 | 16.7 | 35.3 | 44.6
2023-09-23 | 3763 | 50.31 | 27.53 | 4.44 | 4.46 | 1.81 | 2.53 | 4.43 |  | 0.11 | 0.55 | 0.49 | 4.07 | 96.17 | 23.99 |  |  | 1.75 | 1.36 | 156 | [8 empty] | 1026 | 15.3 | 29.8 | 40.8
2023-09-25 | 9051 | 52.69 | 27.55 | 4.45 | 4.46 | 1.15 | 3.46 | 4.43 |  | 0.22 | 0.12 | 0.2 | 3 | 98.53 | 12.93 |  |  | 0.31 | 5.72 | 202 | [8 empty] | 950 | 16.8 | 32.6 | 48.9
2023-09-26 | 1918 | 50.32 | 25.85 | 4.77 | 4.61 | 1.15 | 2.14 | 3.92 | 11.35 | 0.5 | 0.92 | 0.52 | 3.21 | 94.18 | 22.25 |  |  | 0.1 | 2.01 | 166 | 2.88 | 6:43 | 4:19 | 64.2 | -0.027 | 23.5 |  |  | 692 | * | 26.5 | 44.5
2023-09-27 | 2246 | 57.66 | 26.77 | 4.31 | 4.97 | 1.73 | 3.02 | 3.66 |  | 0.86 | 0.32 | 0.22 | 1.79 | 103.3 | 24.53 |  |  | 1.42 | 7.18 | 706 | [8 empty] | 771 | 18.8 | 37.2 | 40.2
2023-09-28 | 7913 | 58.75 | 26.72 | 4.84 | 4.76 | 1.18 | 2.65 | 3.45 |  | 0.1 | 0.13 | 0.96 | 3.52 | 102.58 | 4.29 |  |  | 1.85 | 5.44 | 234 | [8 empty] | 739 | 16.8 | 40.4 | 41
2023-09-29 | 2482 | 51.29 | 28.93 | 4.2 | 4.35 | 1.87 | 3.3 | 3.68 |  | 0.8 | 0.45 | 0.93 | 3.39 | 98.87 | 27.32 |  |  | 1.1 | 6.45 | 236 | [8 empty] | 1016 | 19.7 | 37.3 | 48
2023-09-30 | 3593 | 56.21 | 27.19 | 4.39 | 4.75 | 1.67 | 2.69 | 4.53 |  | 0.84 | 0.96 | 0.69 | 2.88 | 103.23 | 21.66 |  |  | 1.24 | 3.1 | 545 | [8 empty] | 1025 | 20.4 | 25.6 | 46.9
2023-10-02 | 3114 | 59.64 | 26.92 | 4.69 | 4.82 | 1.13 | 2.21 | 3.54 |  | 0.36 | 0.82 | 0.22 | 1.92 | 104.13 | 6.33 |  |  | 0.65 | 5 | 294 | [8 empty] | 792 | 20.9 | 30.3 | 43.1
2023-10-03 | 4391 | 54.07 | 29.92 | 4.44 | 4.68 | 1.48 | 2.14 | 3.15 | 6.45 | 0.21 | 0.21 | 0.2 | 2.51 | 100.3 | 14.83 |  |  | 0.45 | 2.3 | 455 | 3.29 | 4:34 | 6:14 | 60.3 | -0.028 | 34 |  |  | 792 | * | 26.5 | 47.6
2023-10-04 | 9256 | 55.8 | 28.24 | 4.3 | 4.7 | 1.91 | 2.84 | 3.97 |  | 0.62 | 0.75 | 0.63 | 3.13 | 103.13 | 12.35 |  |  | 1.86 | 3.37 | 214 | [8 empty] | 795 | 16.7 | 33.3 | 49.6
2023-10-05 | 1277 | 53.2 | 27.91 | 4.6 | 4.77 | 1.4 | 2.52 | 3.85 |  | 0.74 | 0.71 | 0.25 | 4.51 | 99.7 | 20.55 |  |  | 1.57 | 3.87 | 515 | [8 empty] | 1023 | 20.4 | 40.5 | 45.9
2023-10-06 | 239 | 58.58 | 25.47 | 4.07 | 4.9 | 1.88 | 3.09 | 4.56 |  | 0.81 | 0.45 | 0.35 | 1.74 | 103.81 | 7.02 |  |  | 1.35 | 1.95 | 134 | [8 empty] | 676 | 18.9 | 25.9 | 46.8
2023-10-07 | 4042 | 51.25 | 26.32 | 4.4 | 4.77 | 1.17 | 2.13 | 3.86 |  | 0.8 | 0.32 | 0.22 | 4.96 | 95.02 | 16.36 |  |  | 0.82 | 3.89 | 142 | [8 empty] | 860 | 15.9 | 30.8 | 46.3
2023-10-09 | 2515 | 56.55 | 25.44 | 4.23 | 4.85 | 1.61 | 3.12 | 4.39 |  | 0.4 | 0.7 | 0.22 | 2.37 | 101.29 | 23.19 |  |  | 0.6 | 1.94 | 174 | [8 empty] | 711 | 20.6 | 27.8 | 40.4
2023-10-10 | 1204 | 50.03 | 25.29 | 4.75 | 4.64 | 1.82 | 2.59 | 3.76 | 6.96 | 0.42 | 0.46 | 0.96 | 2.61 | 93.76 | 22.51 |  |  | 0.68 | 2.47 | 339 | 3.23 | 5:46 | 5:46 | 65 | -0.027 | 24 |  |  | 770 | * | 26.5 | 43.5
2023-10-11 | 4611 | 58.43 | 26.39 | 4.81 | 4.65 | 1.43 | 2.8 | 4.74 |  | 0.85 | 0.37 | 0.43 | 3.4 | 104.47 | 20.35 |  |  | 1.48 | 5.52 | 463 | [8 empty] | 873 | 18.7 | 37.6 | 42.2
2023-10-12 | 8258 | 51.1 | 27.19 | 4.22 | 4 | 1.13 | 3.29 | 3.07 |  | 0.47 | 0.84 | 0.78 | 4.8 | 95.31 | 8.09 |  |  | 0.98 | 5.46 | 679 | [8 empty] | 814 | 19.2 | 25.5 | 44.8
2023-10-13 | 699 | 52.77 | 25.9 | 4.27 | 4.67 | 1.68 | 2.88 | 4.39 |  | 0.61 | 0.5 | 0.55 | 3.82 | 97.67 | 17.37 |  |  | 1.79 | 2.52 | 361 | [8 empty] | 1060 | 20.4 | 29.9 | 43.7
2023-10-14 | 9343 | 54.54 | 25.81 | 4.17 | 4.85 | 1.65 | 3.37 | 4.75 |  | 0.23 | 0.35 | 0.7 | 3.76 | 99.72 | 1.58 |  |  | 0.69 | 0.96 | 457 | [8 empty] | 845 | 17.7 | 39.3 | 41.3
2023-10-17 | 2274 | 51.97 | 28.17 | 4.59 | 4.72 | 1.45 | 2.39 | 3.79 | 5.14 | 0.71 | 0.34 | 0.57 | 1.18 | 98.13 | 29.32 |  |  | 1.42 | 7.09 | 202 | 3.31 | 7:12 | 4:05 | 98.7 | -0.022 | 22.3 |  |  | 952 | * | 26.5 | 46.1
2023-10-18 | 8728 | 55.63 | 25.41 | 4.88 | 4.11 | 1.68 | 2.14 | 4 |  | 0.54 | 0.79 | 0.16 | 2.07 | 99.18 | 8.88 |  |  | 0.37 | 7.38 | 223 | [8 empty] | 880 | 16.5 | 40.9 | 45
2023-10-19 | 9035 | 54.92 | 29.6 | 4.04 | 4.97 | 1.51 | 2.76 | 4.35 |  | 0.86 | 0.72 | 0.5 | 2.4 | 103.73 | 7.66 |  |  | 1.24 | 0.99 | 124 | [8 empty] | 812 | 16.3 | 32 | 42.7
2023-10-20 | 26 | 52.79 | 29.6 | 4 | 4.17 | 1.43 | 2.69 | 4.44 |  | 0.58 | 0.87 | 0.24 | 2.68 | 100.57 | 2.43 |  |  | 1.86 | 2.35 | 413 | [8 empty] | 718 | 18.9 | 35.3 | 43.6
2023-10-21 | 8585 | 51.78 | 25.77 | 4.78 | 4.94 | 1.74 | 2.18 | 4.85 |  | 0.91 | 0.85 | 0.33 | 1.25 | 97.8 | 18.86 |  |  | 1.2 | 7.54 | 727 | [8 empty] | 775 | 17.2 | 37.3 | 49.4
2023-10-23 | 8416 | 59.36 | 29.61 | 4.21 | 4.87 | 1.03 | 2.05 | 4.19 |  | 0.79 | 0.2 | 0.51 | 2.46 | 106.31 | 21.22 |  |  | 0.83 | 4.99 | 236 | [8 empty] | 706 | 17.3 | 30.6 | 48.2
2023-10-24 | 6645 | 57.45 | 25.74 | 4.65 | 4.66 | 1.68 | 3.45 | 4.77 | 5.86 | 0.81 | 0.69 | 0.33 | 3.51 | 103.9 | 21.35 |  |  | 0.84 | 4.36 | 225 | 2.69 | 3:36 | 6:58 | 58.3 | -0.026 | 29.4 |  |  | 702 | * | 26.5 | 45.8
2023-10-25 | 7626 | 58.32 | 26.51 | 4.93 | 4.87 | 1.01 | 2.34 | 4.62 |  | 0.19 | 0.8 | 0.63 | 4.63 | 103.59 | 4.98 |  |  | 0.45 | 5.13 | 115 | [8 empty] | 682 | 20.7 | 38.4 | 41.7
2023-10-26 | 5746 | 59.72 | 29.5 | 4.54 | 4.46 | 1.72 | 2.08 | 4.68 |  | 0.43 | 0.84 | 0.9 | 1.26 | 107.97 | 22.23 |  |  | 0.9 | 6.09 | 453 | [8 empty] | 791 | 17.2 | 36.1 | 46.9
2023-10-27 | 523 | 50.33 | 27.41 | 4.7 | 4.22 | 1.52 | 2.08 | 4.23 |  | 0.5 | 0.2 | 0.73 | 3.89 | 95.19 | 28.83 |  |  | 1.92 | 0.47 | 673 | [8 empty] | 1043 | 20.9 | 29.8 | 41.6
2023-10-28 | 4165 | 59.46 | 29.85 | 4.98 | 4.58 | 1.12 | 2.3 | 3.55 |  | 0.27 | 0.61 | 0.39 | 2.45 | 106.72 | 16.77 |  |  | 0.12 | 6.32 | 581 | [8 empty] | 610 | 17.4 | 25.3 | 45.5
2023-10-30 | 7853 | 57.28 | 27.33 | 4.96 | 4.8 | 1.05 | 3.23 | 4.53 |  | 0.97 | 0.12 | 0.19 | 1.25 | 104.27 | 19.4 |  |  | 0.29 | 4.55 | 552 | [8 empty] | 1052 | 15.7 | 27.7 | 40.1
2023-10-31 | 9080 | 55.57 | 25.59 | 4.49 | 4.03 | 1.5 | 2.06 | 4.3 | 8.35 | 0.12 | 0.22 | 0.1 | 1.72 | 97.88 | 15.93 |  |  | 1.86 | 1.38 | 557 | 3.73 | 6:00 | 6:14 | 71.9 | -0.021 | 30.2 |  |  | 774 | * | 26.5 | 49.8
Población |  | 249 | 249 | 249 | 249 | 249 | 249 | 249 | 43 | 249 | 249 | 249 | 249 | 249 | 249 | 0 | 0 | 249 | 249 | 249 | 44 | 44 | 44 | 44 | 44 | 44 |  |  | 249 | 249 | 205 | 249
Máximo |  | 59.98 | 30 | 5 | 5 | 2 | 3.48 | 4.99 | 11.78 | 1 | 1 | 0.99 | 4.98 | 108.16 | 29.83 | 0 | 0 | 2 | 7.97 | 799 | 4 | 0.3 | 0.3 | 98.7 | -0.015 | 34.7 |  |  | 1099 | 21 | 40.9 | 50
Promedio |  | 54.88598 | 27.40506 | 4.51257 | 4.494378 | 1.490402 | 2.718313 | 4.030442 | 8.491628 | 0.5461044 | 0.5491968 | 0.537992 | 2.958313 | 100.6324 | 14.77675 |  |  | 1.102088 | 4.17 | 460.747 | 3.138636 | 0.2243182 | 0.2288636 | 72.60227 | -0.02193182 | 27.80455 |  |  | 860.4016 | 17.89839 | 32.86878 | 44.83293
Mínimo |  | 50.03 | 25.06 | 4 | 4 | 1 | 2.01 | 3 | 5.14 | 0.1 | 0.1 | 0.1 | 1 | 93.02 | 1.01 | 0 | 0 | 0.1 | 0.16 | 103 | 2.04 | 0.15 | 0.15 | 51.1 | -0.03 | 20.1 |  |  | 602 | 15 | 25.1 | 40
Desv. Est. |  | 2.90772 | 1.454726 | 0.2837931 | 0.284006 | 0.2951787 | 0.4372517 | 0.5785105 | 2.235669 | 0.2645227 | 0.2641316 | 0.268585 | 1.151854 | 3.502617 | 8.048523 |  |  | 0.575828 | 2.238286 | 207.9093 | 0.5297327 | 0.04971536 | 0.04509504 | 13.37915 | 0.004331592 | 4.287242 |  |  | 134.4097 | 1.840165 | 4.577288 | 2.853655
C.V. (%) |  | 5.298% | 5.308% | 6.289% | 6.319% | 19.81% | 16.09% | 14.35% | 26.33% | 48.44% | 48.09% | 49.92% | 38.94% | 3.481% | 54.47% |  |  | 52.25% | 53.68% | 45.12% | 16.88% | 22.16% | 19.7% | 18.43% | -19.75% | 15.42% |  |  | 15.62% | 10.28% | 13.93% | 6.365%

## PLASTICOR (D)
PLASTICOR (D)
Identificación |  | Análisis Químicos (%) | [11 empty] | Ensayos físicos | [8 empty] | Resistencia a la compresión (MPa)
Fecha | Código Interno | CaO | SiO2 | Al2O3 | Fe2O3 | MgO | SO3 | P.P.C. | Na2O | K2O | CO2 | Total | % caliza | R75 m (%) | R45 m (%) | Blaine (m2/kg) | Ppio. Fragüe | Fin. Fragüe | A.Incorporado (%) | R. Agua (%) | Agua PN (%) | P Litro (g/l) | 1 día | 2 días | 7 días | 28 días
2023-01-02 | 3298 | 57.81 | 27.61 | 4.66 | 4.34 | 1.69 | 2.51 | 4.65 | 0.11 | 0.74 | 2.45 | 104.12 | 15.62 | 0.13 | 0.37 | 218 | 6:00 | 6:29 |  |  |  | 783 |  |  | 3.9 | 5
2023-01-03 | 553 | 54.83 | 28.39 | 4.09 | 4.42 | 1.21 | 2.61 | 4.89 | 0.74 | 1 | 1.47 | 102.18 | 12.92 | 0.66 | 0.44 | 672 | 6:43 | 4:34 |  |  |  | 982 |  |  | 3.1 | 4
2023-01-04 | 7253 | 54.92 | 26.33 | 4.56 | 4.56 | 1.12 | 3.13 | 3.5 | 0.37 | 0.68 | 3.43 | 99.17 | 11.99 | 0.11 | 6.18 | 799 | 1:41 | 0:00 |  |  |  | 799 |  |  | 4.7 | 5.3
2023-01-05 | 7447 | 52.93 | 27.41 | 4.04 | 4.06 | 1.77 | 2.09 | 4.81 | 0.11 | 0.23 | 1.15 | 97.45 | 19.09 | 1.23 | 5.45 | 785 | 6:43 | 4:34 |  |  |  | 755 |  |  | 3.5 | 4.4
2023-01-06 | 9494 | 50.05 | 27.79 | 4.17 | 4.91 | 1.32 | 2.45 | 3.69 | 0.15 | 0.98 | 3.04 | 95.51 | 24.19 | 1.79 | 4.61 | 113 | 2:24 | 0:14 |  |  |  | 831 |  |  | 4.5 | 4.5
2023-01-07 | 3197 | 57.46 | 27.58 | 4.53 | 4.54 | 1.02 | 2.12 | 4.08 | 0.18 | 0.57 | 4.9 | 102.08 | 6.67 | 1.84 | 2.3 | 287 | 6:43 | 4:34 |  |  |  | 1021 |  |  | 3.9 | 7.2
2023-01-09 | 2376 | 57.91 | 25.32 | 4.47 | 4.03 | 1.51 | 2.24 | 4.05 | 0.14 | 0.22 | 2.28 | 99.89 | 18.84 | 0.25 | 6.92 | 695 | 0:43 | 6:43 |  |  |  | 633 |  |  | 3.8 | 4.9
2023-01-10 | 9232 | 50.37 | 29.16 | 4.79 | 4.17 | 1.44 | 2.8 | 4.01 | 0.26 | 0.73 | 1.93 | 97.73 | 21.03 | 0.98 | 1.65 | 594 | 6:43 | 4:34 |  |  |  | 1078 |  |  | 4.5 | 5.3
2023-01-11 | 3680 | 50.91 | 25.2 | 4.58 | 4.46 | 1.32 | 2.66 | 4.42 | 0.94 | 0.21 | 2.32 | 94.7 | 5.4 | 2 | 4.7 | 573 | 5:31 | 1:26 |  |  |  | 761 |  |  | 3.7 | 7.5
2023-01-12 | 6980 | 53.46 | 25.07 | 4.87 | 4.31 | 1.18 | 3.03 | 4.4 | 0.71 | 0.41 | 2.33 | 97.44 | 1.32 | 1.46 | 4.29 | 663 | 6:43 | 4:34 |  |  |  | 761 |  |  | 3.2 | 6.5
2023-01-13 | 6950 | 51.52 | 26.61 | 4.38 | 4.74 | 1.35 | 2.38 | 4.36 | 0.82 | 0.2 | 1.64 | 96.36 | 14.59 | 1.89 | 7.74 | 360 | 5:31 | 2:38 |  |  |  | 920 |  |  | 4.1 | 7.9
2023-01-14 | 3404 | 58.11 | 27.44 | 4.71 | 4.44 | 1.13 | 2.76 | 3.42 | 0.63 | 0.42 | 1.43 | 103.06 | 4.48 | 0.36 | 7.84 | 744 | 6:43 | 4:34 |  |  |  | 982 |  |  | 4.8 | 6.3
2023-01-16 | 3993 | 58.53 | 28.62 | 4.33 | 4.98 | 1.61 | 3.29 | 3.68 | 0.96 | 0.26 | 4.84 | 106.26 | 10.44 | 0.45 | 5.32 | 444 | 2:24 | 4:34 |  |  |  | 776 |  |  | 4.4 | 7.2
2023-01-17 | 7578 | 52.88 | 28.74 | 4.1 | 4.05 | 1.25 | 2.22 | 4.72 | 0.74 | 0.99 | 3.73 | 99.69 | 23.48 | 0.74 | 1.33 | 520 | 6:43 | 4:34 |  |  |  | 1013 |  |  | 4 | 7
2023-01-18 | 2279 | 58.27 | 27.34 | 4.38 | 4.75 | 1.95 | 2.47 | 3.3 | 0.31 | 0.2 | 1.18 | 102.97 | 9.86 | 0.33 | 4.42 | 710 | 2:10 | 2:10 |  |  |  | 964 |  |  | 3.9 | 5.3
2023-01-19 | 8470 | 57.72 | 29.65 | 4.96 | 4.64 | 1 | 2.91 | 3.84 | 0.36 | 0.94 | 2.55 | 106.02 | 19.07 | 0.25 | 7.93 | 630 | 6:43 | 4:34 |  |  |  | 972 |  |  | 3.5 | 7.9
2023-01-20 | 5102 | 51.23 | 25.48 | 4 | 4.29 | 1.52 | 2.05 | 4.55 | 0.16 | 0.62 | 1.36 | 93.9 | 5.99 | 1.24 | 5.36 | 440 | 6:29 | 0:14 |  |  |  | 642 |  |  | 4.3 | 4.7
2023-01-21 | 6415 | 56.95 | 29.37 | 4.59 | 4.45 | 1.29 | 2.19 | 4.15 | 0.67 | 0.54 | 4.64 | 104.2 | 8.89 | 1.7 | 7.94 | 732 | 6:43 | 4:34 |  |  |  | 709 |  |  | 4.6 | 4.5
2023-01-23 | 393 | 57.41 | 29.18 | 4.24 | 4.73 | 1.64 | 2.67 | 3.33 | 0.75 | 0.41 | 2.9 | 104.36 | 20.33 | 1.59 | 7.46 | 747 | 5:02 | 0:14 |  |  |  | 890 |  |  | 5 | 4.1
2023-01-24 | 2807 | 56.15 | 27.54 | 4.89 | 4.77 | 1.21 | 3.31 | 4.79 | 0.73 | 0.57 | 4.88 | 103.96 | 12.09 | 1.38 | 3.45 | 107 | 6:43 | 4:34 |  |  |  | 605 |  |  | 4.9 | 6
2023-01-25 | 8902 | 58.68 | 26.74 | 4.92 | 4.16 | 1.01 | 3.26 | 4.44 | 0.99 | 0.18 | 1.98 | 104.38 | 8.13 | 1.65 | 3.73 | 729 | 5:02 | 0:14 |  |  |  | 1023 |  |  | 3.9 | 5.4
2023-01-26 | 5989 | 57.45 | 26.3 | 4.31 | 4.11 | 1.98 | 2.74 | 4.26 | 0.31 | 0.25 | 2.75 | 101.71 | 9.89 | 1.59 | 2.53 | 558 | 6:43 | 4:34 |  |  |  | 1034 |  |  | 4 | 7.4
2023-01-27 | 7395 | 55.38 | 28.44 | 4.51 | 4.25 | 1.85 | 3.3 | 3.25 | 0.51 | 0.9 | 4.98 | 102.39 | 2.45 | 1.75 | 4.9 | 732 | 7:12 | 4:48 |  |  |  | 663 |  |  | 4.6 | 4.5
2023-01-28 | 6811 | 51.94 | 26.15 | 4.51 | 4.49 | 1.1 | 2.05 | 3.16 | 0.7 | 0.77 | 1.45 | 94.87 | 16.79 | 1.24 | 3.89 | 147 | 6:43 | 4:34 |  |  |  | 758 |  |  | 4 | 6.6
2023-01-30 | 2951 | 58.79 | 28.76 | 4.2 | 4.9 | 1.77 | 2.55 | 4.75 | 0.96 | 0.29 | 2.28 | 106.97 | 1.2 | 0.69 | 2.94 | 502 | 2:53 | 6:58 |  |  |  | 917 |  |  | 3.6 | 7
2023-01-31 | 7622 | 53.07 | 25.61 | 4 | 4.09 | 1.13 | 2.48 | 3.88 | 0.79 | 0.34 | 4.2 | 95.39 | 3.45 | 0.69 | 1.38 | 453 | 6:43 | 4:34 |  |  |  | 1066 |  |  | 4.6 | 5.5
2023-02-01 | 2437 | 53.55 | 29.21 | 4.73 | 4.25 | 1.59 | 3.2 | 3.45 | 0.82 | 0.67 | 2.74 | 101.47 | 11.3 | 1.17 | 5.74 | 721 | 6:00 | 2:38 |  |  |  | 1015 |  |  | 3.8 | 8
2023-02-02 | 9924 | 55.73 | 29.08 | 4.44 | 4.51 | 1.77 | 3.17 | 3.77 | 0.68 | 0.75 | 1.81 | 103.9 | 8.8 | 0.41 | 4.78 | 402 | 6:43 | 4:34 |  |  |  | 868 |  |  | 3.2 | 6.5
2023-02-03 | 8096 | 53.94 | 26.11 | 4.35 | 4.88 | 1.74 | 3.17 | 3.18 | 0.93 | 0.39 | 1.79 | 98.69 | 1.63 | 1.49 | 3.5 | 204 | 2:53 | 2:53 |  |  |  | 652 |  |  | 3.1 | 5.5
2023-02-04 | 1390 | 58.51 | 28.77 | 4.85 | 4.28 | 1.3 | 2.02 | 3.28 | 0.22 | 0.98 | 4.46 | 104.21 | 17.56 | 1.53 | 4.27 | 785 | 6:43 | 4:34 |  |  |  | 1003 |  |  | 3.7 | 7.7
2023-02-06 | 1463 | 54.45 | 29.53 | 4.57 | 4.97 | 1.04 | 2.13 | 3.17 | 0.68 | 0.6 | 2.46 | 101.14 | 6.26 | 1.03 | 3.82 | 119 | 3:50 | 0:00 |  |  |  | 750 |  |  | 4.5 | 7.1
2023-02-07 | 3632 | 59.27 | 27.33 | 4.09 | 4.66 | 1.93 | 2.65 | 4.62 | 0.43 | 0.37 | 3.98 | 105.35 | 8 | 0.97 | 5.7 | 522 | 6:43 | 4:34 |  |  |  | 1082 |  |  | 4.3 | 6.5
2023-02-08 | 2566 | 53.11 | 27.93 | 4.92 | 4.36 | 1.18 | 2.31 | 4.11 | 0.57 | 0.83 | 3.95 | 99.32 | 7.25 | 1.21 | 5.98 | 151 | 4:19 | 1:12 |  |  |  | 917 |  |  | 4.3 | 7.3
2023-02-09 | 4470 | 55.82 | 29.73 | 4.8 | 4.57 | 1.6 | 3.37 | 4.77 | 0.93 | 0.79 | 3.15 | 106.38 | 13.65 | 1.01 | 7.93 | 233 | 6:43 | 4:34 |  |  |  | 885 |  |  | 4.5 | 7.7
2023-02-10 | 4275 | 56.69 | 25.66 | 4.42 | 4.07 | 1.81 | 2.62 | 4.33 | 0.78 | 0.44 | 1.86 | 100.82 | 25.5 | 0.28 | 6.64 | 171 | 2:53 | 6:29 |  |  |  | 1037 |  |  | 4.4 | 5.8
2023-02-11 | 8646 | 53.9 | 25.21 | 4.45 | 4.54 | 1.14 | 2.35 | 3.23 | 0.73 | 0.48 | 1.26 | 96.03 | 22.4 | 0.17 | 1.77 | 445 | 6:43 | 4:34 |  |  |  | 951 |  |  | 4.8 | 5.9
2023-02-13 | 1808 | 57.21 | 28.77 | 4.97 | 4.66 | 1.04 | 3 | 4.06 | 0.75 | 0.36 | 2.91 | 104.82 | 18.04 | 0.81 | 5.1 | 134 | 2:38 | 1:41 |  |  |  | 658 |  |  | 4.1 | 5.1
2023-02-14 | 8788 | 58.56 | 28.26 | 4.83 | 4.4 | 1.96 | 2.08 | 4.3 | 0.47 | 0.16 | 3.89 | 105.02 | 22.64 | 0.26 | 0.84 | 465 | 6:43 | 4:34 |  |  |  | 959 |  |  | 3.4 | 6.2
2023-02-15 | 8974 | 59.6 | 29.61 | 4.87 | 4.46 | 1.26 | 2.47 | 4.02 | 0.8 | 0.76 | 4.57 | 107.85 | 11.82 | 1.94 | 4.63 | 780 | 0:29 | 0:00 |  |  |  | 1023 |  |  | 4.4 | 5.1
2023-02-16 | 8541 | 52.91 | 29.45 | 4.38 | 4.35 | 1.12 | 3.14 | 4.81 | 0.67 | 0.13 | 4.48 | 100.96 | 13.95 | 0.7 | 5.73 | 652 | 6:43 | 4:34 |  |  |  | 865 |  |  | 4.9 | 5.1
2023-02-17 | 8925 | 59 | 26 | 4.56 | 4.48 | 1.47 | 2.02 | 3.98 | 0.51 | 0.98 | 4.53 | 103 | 21.89 | 1.01 | 6.34 | 305 | 6:43 | 6:43 |  |  |  | 895 |  |  | 3.6 | 5.6
2023-02-18 | 830 | 58.86 | 29.84 | 4.69 | 4.26 | 1.41 | 2.17 | 4.8 | 0.39 | 0.11 | 3.27 | 106.53 | 23.86 | 0.44 | 0.63 | 279 | 6:43 | 4:34 |  |  |  | 965 |  |  | 3.3 | 7
2023-02-20 | 9110 | 50.68 | 29.29 | 4.82 | 4.32 | 1.75 | 2.71 | 3.69 | 0.6 | 0.76 | 2.59 | 98.62 | 22.65 | 1.25 | 2.68 | 508 | 2:38 | 2:24 |  |  |  | 884 |  |  | 5 | 7.2
2023-02-21 | 7271 | 54.87 | 28.82 | 4.24 | 4.56 | 1.34 | 3.46 | 3.69 | 0.1 | 0.13 | 4.23 | 101.21 | 8.68 | 0.19 | 0.63 | 130 | 6:43 | 4:34 |  |  |  | 1071 |  |  | 4.3 | 5.4
2023-02-22 | 421 | 56.67 | 25.15 | 4.16 | 4.17 | 1.22 | 3.22 | 3.76 | 0.44 | 0.91 | 3.63 | 99.7 | 20.03 | 1.21 | 5.35 | 691 | 2:24 | 6:43 |  |  |  | 827 |  |  | 3.6 | 7.2
2023-02-23 | 3906 | 52.79 | 26.92 | 4.4 | 4.14 | 1.13 | 3.1 | 4.68 | 0.72 | 0.1 | 4.12 | 97.98 | 25.92 | 1.12 | 2.26 | 315 | 6:43 | 4:34 |  |  |  | 1086 |  |  | 4 | 4.4
2023-02-24 | 3725 | 53.19 | 26.26 | 4.88 | 4.05 | 1.22 | 3.47 | 3.2 | 0.37 | 0.63 | 2.85 | 97.27 | 3.82 | 1.02 | 7.36 | 628 | 0:00 | 3:22 |  |  |  | 934 |  |  | 4.1 | 7.5
2023-02-25 | 6040 | 51.62 | 26.42 | 4.04 | 4.5 | 1.48 | 2.5 | 3.72 | 0.15 | 0.73 | 1.54 | 95.16 | 16.4 | 0.98 | 3.89 | 329 | 6:43 | 4:34 |  |  |  | 825 |  |  | 3.9 | 7.7
2023-03-01 | 7502 | 57.7 | 25.98 | 4.46 | 4.37 | 1.98 | 2.97 | 3.66 | 0.16 | 0.42 | 2.55 | 101.7 | 21.18 | 1.07 | 3.73 | 724 | 5:02 | 0:00 |  |  |  | 923 |  |  | 3.3 | 4.4
2023-03-02 | 3199 | 51.22 | 25.63 | 4.68 | 4.73 | 1.6 | 3.43 | 3.79 | 0.7 | 0.11 | 2.67 | 95.89 | 8.76 | 1.04 | 5.93 | 130 | 6:43 | 4:34 |  |  |  | 966 |  |  | 5 | 4.2
2023-03-03 | 9870 | 51.59 | 26.46 | 4.53 | 4.31 | 1.95 | 2.91 | 4.73 | 0.11 | 0.14 | 1.46 | 96.73 | 3.77 | 1.93 | 7.12 | 214 | 6:00 | 3:36 |  |  |  | 927 |  |  | 4.9 | 7
2023-03-04 | 5434 | 52.45 | 26.37 | 4.6 | 4.44 | 1.74 | 2.58 | 3.94 | 0.53 | 0.56 | 4.89 | 97.21 | 19.99 | 0.17 | 4.61 | 303 | 6:43 | 4:34 |  |  |  | 827 |  |  | 3.6 | 6.8
2023-03-06 | 8390 | 55.62 | 28.42 | 4.6 | 4.18 | 1.39 | 2.78 | 4.01 | 0.3 | 0.8 | 4.6 | 102.1 | 24.36 | 0.17 | 3.88 | 787 | 4:19 | 0:00 |  |  |  | 773 |  |  | 4 | 5.1
2023-03-07 | 4161 | 53.37 | 27.54 | 4.34 | 4.47 | 1.94 | 2.5 | 3.86 | 0.13 | 0.17 | 3.88 | 98.32 | 1.43 | 1.56 | 7.97 | 485 | 6:43 | 4:34 |  |  |  | 924 |  |  | 3.6 | 7.8
2023-03-08 | 2095 | 57 | 27.31 | 4.4 | 4.75 | 1.66 | 3.2 | 3.97 | 0.24 | 0.61 | 1.38 | 103.14 | 15.95 | 1.5 | 7.41 | 606 | 3:07 | 3:36 |  |  |  | 948 |  |  | 4.6 | 7.3
2023-03-09 | 8035 | 52.78 | 27.48 | 4.88 | 4.13 | 1.11 | 3.17 | 4.44 | 0.78 | 0.37 | 1.35 | 99.14 | 22.55 | 0.36 | 7.37 | 192 | 6:43 | 4:34 |  |  |  | 1093 |  |  | 4.8 | 6.1
2023-03-10 | 3092 | 57.12 | 28.17 | 4.18 | 4.03 | 1.84 | 2.31 | 4.97 | 0.33 | 0.76 | 2.99 | 103.71 | 16.45 | 1.88 | 5.4 | 546 | 1:26 | 1:12 |  |  |  | 760 |  |  | 4.9 | 7.3
2023-03-11 | 6202 | 59.39 | 29.39 | 4.96 | 4.15 | 1.77 | 2.62 | 3.04 | 0.69 | 0.65 | 3.41 | 106.66 | 11.44 | 0.35 | 1.84 | 375 | 6:43 | 4:34 |  |  |  | 942 |  |  | 4.7 | 6.2
2023-03-13 | 6954 | 57.2 | 25.7 | 4.45 | 4.41 | 1 | 3.1 | 3.76 | 0.95 | 0.68 | 2.97 | 101.25 | 13.9 | 1.51 | 7.27 | 164 | 4:19 | 6:43 |  |  |  | 746 |  |  | 3.4 | 6.8
2023-03-14 | 24 | 51.89 | 27.56 | 4.66 | 4.81 | 1.43 | 3.42 | 3.38 | 0.76 | 0.8 | 1.8 | 98.71 | 11.91 | 1.15 | 6.89 | 333 | 6:43 | 4:34 |  |  |  | 754 |  |  | 4.7 | 6.5
2023-03-15 | 6734 | 53.44 | 25.37 | 4.03 | 4.18 | 1.44 | 3.22 | 3.07 | 0.73 | 0.46 | 2.38 | 95.94 | 10.46 | 0.43 | 2.4 | 676 | 1:26 | 0:29 |  |  |  | 765 |  |  | 4.7 | 4.1
2023-03-16 | 9431 | 53.89 | 28.99 | 4.53 | 4.77 | 1.43 | 3.11 | 3.29 | 0.36 | 0.82 | 3.05 | 101.19 | 21.26 | 0.42 | 1.63 | 556 | 6:43 | 4:34 |  |  |  | 917 |  |  | 4.9 | 7.3
2023-03-17 | 240 | 52.38 | 29.18 | 4.35 | 4.27 | 1.09 | 3.09 | 3.55 | 0.81 | 0.25 | 3.22 | 98.97 | 7.53 | 1.79 | 2.23 | 471 | 4:48 | 4:19 |  |  |  | 783 |  |  | 3.8 | 4.3
2023-03-18 | 6036 | 52.46 | 26.16 | 4.11 | 4.92 | 1.61 | 3.2 | 4.93 | 0.99 | 0.85 | 1.17 | 99.23 | 9.98 | 0.24 | 5.3 | 280 | 6:43 | 4:34 |  |  |  | 870 |  |  | 3.9 | 7.8
2023-03-20 | 1190 | 53.56 | 29.44 | 4.47 | 4.63 | 1.89 | 3.18 | 3.66 | 0.94 | 0.93 | 4.26 | 102.7 | 10.48 | 0.36 | 4.29 | 273 | 3:50 | 4:19 |  |  |  | 643 |  |  | 3.9 | 7.5
2023-03-21 | 4996 | 52.52 | 28 | 4.51 | 4.27 | 1.24 | 2.08 | 3.73 | 0.33 | 0.38 | 2.83 | 97.06 | 10.21 | 1.97 | 5.97 | 262 | 6:43 | 4:34 |  |  |  | 665 |  |  | 3.1 | 7.8
2023-03-22 | 3795 | 51.15 | 29.34 | 4.23 | 4.68 | 1.89 | 2.76 | 3.72 | 0.58 | 0.4 | 3.29 | 98.75 | 10.27 | 1.84 | 4.89 | 173 | 6:00 | 5:02 |  |  |  | 932 |  |  | 3.1 | 7.4
2023-03-23 | 905 | 55.09 | 27.4 | 4.74 | 4.11 | 1.57 | 2.25 | 3.26 | 0.53 | 0.37 | 2.13 | 99.32 | 9.68 | 1.55 | 3.57 | 180 | 6:43 | 4:34 |  |  |  | 686 |  |  | 3.7 | 5.8
2023-03-25 | 9583 | 50.15 | 29.35 | 4.39 | 4.93 | 1.77 | 2.38 | 4.26 | 0.18 | 0.55 | 2.39 | 97.96 | 17.08 | 1.34 | 3.94 | 256 | 3:22 | 3:50 |  |  |  | 875 |  |  | 3.9 | 4
2023-03-27 | 861 | 51.87 | 28.99 | 4.88 | 4.51 | 1.5 | 2.01 | 4.1 | 0.67 | 0.88 | 3.27 | 99.41 | 4.72 | 1.19 | 5.75 | 565 | 6:43 | 4:34 |  |  |  | 902 |  |  | 4.8 | 4.2
2023-03-28 | 5987 | 51.45 | 25.95 | 4.17 | 4.77 | 1.7 | 2.82 | 4.92 | 0.36 | 0.86 | 3.79 | 97 | 15.23 | 1.93 | 1.82 | 533 | 6:58 | 1:26 |  |  |  | 725 |  |  | 3.7 | 7.9
2023-03-29 | 315 | 59.52 | 29.6 | 4.34 | 4.8 | 1.54 | 2.85 | 4.54 | 0.39 | 0.58 | 3.81 | 108.16 | 5.94 | 1.38 | 0.72 | 674 | 6:43 | 4:34 |  |  |  | 1099 |  |  | 4.6 | 4.2
2023-03-30 | 9176 | 52.2 | 27.61 | 4.19 | 4.43 | 1.15 | 2.15 | 3.01 | 0.3 | 0.75 | 4.37 | 95.79 | 26.8 | 0.94 | 7.03 | 758 | 4:34 | 0:43 |  |  |  | 1000 |  |  | 3.6 | 5.6
2023-03-31 | 1153 | 54.93 | 27.8 | 4.72 | 4.64 | 1.6 | 2.28 | 3.92 | 0.7 | 0.8 | 4.46 | 101.39 | 23.29 | 1.61 | 6.96 | 502 | 6:43 | 4:34 |  |  |  | 721 |  |  | 3.2 | 6.2
2023-04-01 | 2842 | 52.45 | 27.37 | 4.65 | 4.38 | 1.8 | 2.78 | 4.56 | 0.46 | 0.8 | 3.44 | 99.25 | 25.62 | 0.74 | 3.77 | 660 | 2:10 | 4:34 |  |  |  | 809 |  |  | 3.4 | 6.8
2023-04-03 | 8181 | 58.99 | 28.25 | 4.81 | 4.19 | 2 | 2.73 | 4.81 | 0.43 | 0.71 | 3.14 | 106.92 | 7.71 | 0.4 | 6.35 | 590 | 6:43 | 4:34 |  |  |  | 723 |  |  | 3.9 | 5.4
2023-04-04 | 2275 | 58.87 | 25.95 | 4.34 | 4.73 | 2 | 2.41 | 3.8 | 0.74 | 0.9 | 2.3 | 103.74 | 17.63 | 1.59 | 7.44 | 579 | 0:00 | 3:36 |  |  |  | 743 |  |  | 4.2 | 6.7
2023-04-05 | 445 | 55.95 | 26.2 | 4.31 | 4.62 | 1.21 | 2.06 | 3.15 | 0.35 | 0.97 | 2.59 | 98.82 | 20.67 | 0.7 | 1.16 | 744 | 6:43 | 4:34 |  |  |  | 774 |  |  | 3.8 | 7.8
2023-04-07 | 9850 | 53.49 | 28.1 | 4.68 | 4.98 | 1.44 | 2.2 | 3.72 | 0.71 | 0.35 | 2.73 | 99.67 | 21.98 | 0.26 | 6.31 | 585 | 3:36 | 0:43 |  |  |  | 1094 |  |  | 4.1 | 4.1
2023-04-08 | 9199 | 56.97 | 28.11 | 4.39 | 4.89 | 1.42 | 2.71 | 4.89 | 0.27 | 0.67 | 1.61 | 104.32 | 7.42 | 0.79 | 5.44 | 719 | 6:43 | 4:34 |  |  |  | 828 |  |  | 3.8 | 4.4
2023-04-10 | 7809 | 53.53 | 29.34 | 4.82 | 4.46 | 1.45 | 3.32 | 3.16 | 0.99 | 0.6 | 3.71 | 101.67 | 8.59 | 1.9 | 7.08 | 373 | 4:05 | 2:10 |  |  |  | 935 |  |  | 4.8 | 6.3
2023-04-11 | 2887 | 53.12 | 26.81 | 4.61 | 4.98 | 1.91 | 2.45 | 4.74 | 0.24 | 0.28 | 4.53 | 99.14 | 8.77 | 0.77 | 7.62 | 162 | 6:43 | 4:34 |  |  |  | 830 |  |  | 4.7 | 7.4
2023-04-12 | 5104 | 55.13 | 25.31 | 4.42 | 4.83 | 1.37 | 2.52 | 4.15 | 0.36 | 0.59 | 4.28 | 98.68 | 13.74 | 0.25 | 6.13 | 748 | 5:46 | 4:05 |  |  |  | 822 |  |  | 5 | 4.4
2023-04-13 | 9876 | 57.55 | 26.11 | 4.5 | 4.28 | 1.81 | 2.03 | 3.82 | 0.97 | 0.17 | 2.07 | 101.24 | 11.95 | 1.61 | 0.95 | 431 | 6:43 | 4:34 |  |  |  | 602 |  |  | 3.5 | 5.5
2023-04-15 | 6868 | 53.6 | 29.33 | 4.32 | 4.42 | 1.3 | 3.07 | 3.37 | 0.16 | 0.57 | 2.99 | 100.14 | 15.14 | 1.98 | 7.29 | 458 | 5:02 | 6:58 |  |  |  | 1030 |  |  | 3.5 | 4.5
2023-04-17 | 9071 | 51.35 | 25.41 | 4.35 | 4.08 | 1.45 | 3.01 | 3.92 | 0.4 | 0.99 | 3.13 | 94.96 | 15.46 | 0.19 | 0.96 | 205 | 6:43 | 4:34 |  |  |  | 973 |  |  | 3.1 | 4.9
2023-04-18 | 9016 | 50.05 | 26.41 | 4.61 | 4.78 | 1.45 | 2.72 | 4.95 | 0.35 | 0.13 | 4.48 | 95.45 | 4.09 | 1.32 | 5.66 | 473 | 0:00 | 3:50 |  |  |  | 901 |  |  | 4.3 | 5.2
2023-04-19 | 6234 | 50.11 | 26.35 | 4.32 | 4.35 | 1.31 | 2.02 | 3.62 | 0.25 | 0.69 | 4.05 | 93.02 | 13.37 | 0.54 | 2.01 | 648 | 6:43 | 4:34 |  |  |  | 827 |  |  | 4.9 | 6.5
2023-04-20 | 3743 | 51.11 | 26.34 | 4.77 | 4.53 | 1.49 | 3.19 | 4.63 | 0.85 | 0.64 | 4.82 | 97.55 | 5.06 | 1.16 | 1.27 | 609 | 6:29 | 4:34 |  |  |  | 1079 |  |  | 4.6 | 5.7
2023-04-21 | 4496 | 54.62 | 28.34 | 4.31 | 4.5 | 1.58 | 2.56 | 4.05 | 0.87 | 0.62 | 1.06 | 101.45 | 28.25 | 1.35 | 3.97 | 704 | 6:43 | 4:34 |  |  |  | 617 |  |  | 4.2 | 6.6
2023-04-22 | 7105 | 52.13 | 25.83 | 4.09 | 4.92 | 1.14 | 2.44 | 3.91 | 0.56 | 0.52 | 3.32 | 95.54 | 9.31 | 0.6 | 0.26 | 449 | 2:24 | 1:12 |  |  |  | 1007 |  |  | 4 | 7.9
2023-04-24 | 6397 | 58.36 | 29.38 | 4.64 | 4.1 | 1.13 | 2.35 | 3.09 | 0.56 | 0.3 | 3.39 | 103.91 | 4.05 | 1.82 | 7.72 | 140 | 6:43 | 4:34 |  |  |  | 853 |  |  | 4 | 5.6
2023-04-25 | 8870 | 54.7 | 27.26 | 4.57 | 4.81 | 1.46 | 2.08 | 3.25 | 0.7 | 0.61 | 4.95 | 99.44 | 24.91 | 0.25 | 5.21 | 705 | 3:50 | 6:58 |  |  |  | 659 |  |  | 3.3 | 4.4
2023-04-26 | 593 | 53.69 | 25.62 | 4.97 | 4.23 | 1.82 | 2.57 | 3.03 | 0.28 | 0.29 | 4 | 96.5 | 18.06 | 0.32 | 0.56 | 108 | 6:43 | 4:34 |  |  |  | 640 |  |  | 3 | 5.6
2023-04-27 | 9888 | 55.42 | 25.56 | 4.12 | 4.33 | 1.34 | 2.69 | 4.38 | 0.21 | 0.15 | 3.58 | 98.2 | 19.94 | 1.6 | 3.57 | 546 | 7:12 | 0:29 |  |  |  | 938 |  |  | 5 | 6.7
2023-04-28 | 1006 | 57 | 27.11 | 4.93 | 4.95 | 1.78 | 2.36 | 3.43 | 0.79 | 0.84 | 1.25 | 103.19 | 10.38 | 1.17 | 1.7 | 395 | 6:43 | 4:34 |  |  |  | 790 |  |  | 4.6 | 7.7
2023-04-29 | 9265 | 56.54 | 28.17 | 5 | 4.64 | 1.67 | 2.17 | 4.54 | 1 | 0.6 | 4.12 | 104.33 | 19.38 | 1.53 | 7.33 | 263 | 2:38 | 1:12 |  |  |  | 720 |  |  | 4.9 | 4.9
2023-05-02 | 5939 | 54.45 | 27.76 | 4.74 | 4.43 | 1.75 | 3.09 | 4.66 | 0.46 | 0.91 | 1.03 | 102.25 | 19.9 | 1.97 | 7.74 | 671 | 6:43 | 4:34 |  |  |  | 1055 |  |  | 4 | 5
2023-05-03 | 6809 | 53.23 | 29.78 | 4.46 | 4.71 | 1.52 | 3.35 | 4.34 | 0.84 | 0.13 | 1.67 | 102.36 | 7.76 | 1.53 | 0.58 | 279 | 4:05 | 3:22 |  |  |  | 1099 |  |  | 4.4 | 7.1
2023-05-04 | 2951 | 52.55 | 29.87 | 4.9 | 4.32 | 1.96 | 2.07 | 4.33 | 0.7 | 0.19 | 1.06 | 100.89 | 28.44 | 1.78 | 1.14 | 709 | 6:43 | 4:34 |  |  |  | 852 |  |  | 5 | 7.7
2023-05-05 | 431 | 51.14 | 25.97 | 4.48 | 4.8 | 2 | 3.42 | 4.66 | 0.67 | 0.73 | 3.36 | 97.87 | 3.24 | 1.86 | 1.21 | 437 | 0:29 | 4:48 |  |  |  | 990 |  |  | 4.1 | 7.7
2023-05-06 | 3201 | 53.47 | 26.48 | 4.77 | 4.64 | 1.14 | 2.91 | 4.33 | 0.68 | 0.11 | 3.57 | 98.53 | 15.12 | 1.8 | 5.68 | 623 | 6:43 | 4:34 |  |  |  | 726 |  |  | 3.4 | 6.9
2023-05-08 | 7082 | 50.83 | 29.09 | 4.57 | 4.11 | 1.24 | 2.53 | 4.62 | 0.71 | 0.26 | 4.48 | 97.96 | 8.62 | 0.44 | 1.89 | 766 | 6:00 | 0:29 |  |  |  | 1051 |  |  | 3.9 | 6.3
2023-05-09 | 5080 | 50.35 | 29.01 | 4.21 | 4.09 | 1.92 | 2.22 | 3.1 | 0.25 | 0.92 | 1.38 | 96.07 | 10.26 | 0.21 | 2.16 | 660 | 6:43 | 4:34 |  |  |  | 723 |  |  | 4 | 4.5
2023-05-10 | 676 | 51.2 | 25.52 | 4.74 | 4.57 | 1.94 | 2.77 | 3.09 | 0.93 | 0.97 | 3.74 | 95.73 | 27.52 | 0.79 | 1.18 | 440 | 5:17 | 0:58 |  |  |  | 714 |  |  | 4.1 | 5.9
2023-05-11 | 2292 | 58.55 | 26.98 | 4.86 | 4.66 | 1.54 | 2.02 | 3.89 | 0.38 | 0.11 | 2.68 | 102.99 | 11.31 | 1.86 | 4.89 | 526 | 6:43 | 4:34 |  |  |  | 684 |  |  | 4.5 | 5.6
2023-05-12 | 7255 | 56.97 | 28.42 | 4.92 | 4.68 | 1.18 | 2.41 | 4.25 | 0.13 | 0.51 | 1.89 | 103.47 | 5.28 | 1.55 | 1.54 | 590 | 7:12 | 0:00 |  |  |  | 828 |  |  | 3.5 | 5.5
2023-05-13 | 9464 | 53.96 | 28.69 | 4.78 | 4.73 | 1.42 | 3.48 | 3.89 | 0.6 | 0.24 | 1.93 | 101.79 | 27.23 | 0.14 | 2.3 | 455 | 6:43 | 4:34 |  |  |  | 894 |  |  | 3.2 | 4.4
2023-05-15 | 6829 | 51.49 | 28.45 | 4.99 | 4.16 | 1.04 | 2.91 | 3.44 | 0.66 | 0.6 | 1.56 | 97.74 | 8.49 | 1.31 | 6.34 | 718 | 2:24 | 5:02 |  |  |  | 721 |  |  | 3.5 | 6.4
2023-05-16 | 4233 | 58.03 | 28.76 | 4.32 | 4.54 | 1.02 | 2.64 | 3.04 | 0.21 | 0.54 | 4.75 | 103.1 | 8.16 | 0.74 | 3.74 | 596 | 6:43 | 4:34 |  |  |  | 1007 |  |  | 4.9 | 4.3
2023-05-17 | 4655 | 55.5 | 26.81 | 4.83 | 4.99 | 1.03 | 2.09 | 4.35 | 0.74 | 0.49 | 2.61 | 100.83 | 25.01 | 0.16 | 4.66 | 531 | 5:46 | 3:50 |  |  |  | 1015 |  |  | 5 | 4.9
2023-05-18 | 612 | 56.73 | 26.49 | 4.81 | 4.75 | 1.47 | 2.87 | 4.17 | 0.77 | 0.84 | 2.64 | 102.9 | 24.14 | 1.87 | 3.06 | 303 | 6:43 | 4:34 |  |  |  | 829 |  |  | 3.6 | 7.7
2023-05-19 | 8721 | 52.08 | 28.94 | 4.5 | 4.36 | 1.98 | 2.56 | 4.87 | 0.86 | 0.81 | 2.56 | 100.96 | 27.6 | 0.63 | 2.99 | 767 | 0:14 | 6:00 |  |  |  | 860 |  |  | 4.9 | 5.8
2023-05-20 | 2542 | 56.92 | 27.63 | 4.13 | 4 | 1.81 | 2.21 | 4.27 | 0.41 | 0.13 | 3.44 | 101.51 | 14.04 | 1.48 | 2.89 | 248 | 6:43 | 4:34 |  |  |  | 1011 |  |  | 4.3 | 7.9
2023-05-22 | 8461 | 52.85 | 25.16 | 4.52 | 4.76 | 1.5 | 3.4 | 4.59 | 0.25 | 0.51 | 2.61 | 97.54 | 15.09 | 1.13 | 4.43 | 175 | 2:24 | 1:12 |  |  |  | 788 |  |  | 3 | 4.5
2023-05-23 | 3842 | 55.02 | 27.27 | 4.23 | 4.53 | 1.33 | 2.55 | 4.79 | 0.99 | 0.8 | 3.96 | 101.51 | 23.25 | 0.42 | 2.07 | 654 | 6:43 | 4:34 |  |  |  | 770 |  |  | 3.1 | 7.4
2023-05-24 | 5657 | 52.3 | 27.81 | 4.54 | 4.07 | 1.21 | 2.53 | 4.19 | 0.15 | 0.27 | 1.49 | 97.07 | 22.82 | 0.92 | 1.39 | 216 | 6:43 | 2:38 |  |  |  | 858 |  |  | 4.7 | 6.5
2023-05-26 | 2875 | 51.23 | 29.49 | 4.73 | 4.76 | 1 | 2.08 | 3.19 | 0.52 | 0.21 | 3.34 | 97.21 | 1.01 | 1.16 | 5.47 | 204 | 6:43 | 4:34 |  |  |  | 853 |  |  | 3.1 | 4.4
2023-05-27 | 1230 | 58.03 | 26.06 | 4.2 | 4.08 | 1.48 | 2.22 | 3.26 | 0.35 | 0.37 | 4.38 | 100.05 | 4.9 | 0.59 | 7.35 | 239 | 5:02 | 6:29 |  |  |  | 830 |  |  | 3.6 | 5.2
2023-05-29 | 8413 | 55.45 | 25.34 | 4.11 | 4.61 | 1.99 | 3.35 | 4.63 | 0.6 | 0.81 | 3.69 | 100.89 | 6.16 | 1.7 | 2.94 | 605 | 6:43 | 4:34 |  |  |  | 932 |  |  | 3.1 | 7.8
2023-05-30 | 485 | 57.79 | 27.9 | 4.78 | 4.49 | 1.24 | 2.85 | 3.68 | 0.33 | 0.23 | 3.95 | 103.29 | 28.85 | 0.12 | 4.17 | 630 | 1:26 | 4:05 |  |  |  | 920 |  |  | 3 | 4.4
2023-05-31 | 7696 | 56.87 | 29.01 | 4.28 | 4.29 | 1.72 | 3.21 | 4.38 | 0.29 | 0.11 | 4.79 | 104.16 | 1.49 | 1.75 | 2.45 | 397 | 6:43 | 4:34 |  |  |  | 1022 |  |  | 5 | 7
2023-06-01 | 7721 | 55.04 | 26.01 | 4.25 | 4.49 | 1.22 | 2.68 | 4.99 | 0.78 | 0.91 | 2.06 | 100.37 | 2.57 | 1.8 | 4.09 | 264 | 4:34 | 2:24 |  |  |  | 728 |  |  | 4.4 | 7.7
2023-06-02 | 2578 | 57.4 | 29.46 | 4.79 | 4.03 | 1.29 | 2.56 | 3.06 | 0.14 | 0.59 | 4.37 | 103.32 | 9.93 | 0.89 | 1.31 | 471 | 6:43 | 4:34 |  |  |  | 884 |  |  | 4.1 | 6.7
2023-06-03 | 9539 | 55.85 | 29.05 | 5 | 4.24 | 1.36 | 2.45 | 4.43 | 0.25 | 0.73 | 3.84 | 103.36 | 2.18 | 0.27 | 0.82 | 327 | 6:29 | 1:55 |  |  |  | 798 |  |  | 3.2 | 7.2
2023-06-05 | 6079 | 59.79 | 27.56 | 4.62 | 4.87 | 1.04 | 2.49 | 4.83 | 0.99 | 0.33 | 1.12 | 106.52 | 10.68 | 1.74 | 5 | 789 | 6:43 | 4:34 |  |  |  | 724 |  |  | 4 | 7.4
2023-06-06 | 3904 | 57.54 | 27.89 | 4.44 | 4.77 | 1.55 | 3.34 | 4.6 | 0.29 | 0.34 | 2.46 | 104.76 | 14.91 | 0.22 | 0.64 | 509 | 1:55 | 2:38 |  |  |  | 715 |  |  | 4.6 | 7
2023-06-07 | 8026 | 57.65 | 25.37 | 4.03 | 4.67 | 1.97 | 2.82 | 4.32 | 0.95 | 0.3 | 1.21 | 102.08 | 18.63 | 1.07 | 1.63 | 103 | 6:43 | 4:34 |  |  |  | 1079 |  |  | 3.8 | 4.6
2023-06-08 | 8813 | 55.86 | 26.02 | 4.41 | 4.09 | 1.25 | 3.35 | 3.31 | 0.68 | 0.86 | 4.42 | 99.83 | 22.07 | 0.91 | 5.46 | 538 | 2:38 | 5:46 |  |  |  | 708 |  |  | 3.7 | 7.2
2023-06-09 | 7924 | 59.41 | 26.64 | 4.66 | 4.91 | 1.27 | 2.74 | 4.35 | 0.42 | 0.49 | 2.07 | 104.89 | 27.48 | 1.2 | 1.6 | 439 | 6:43 | 4:34 |  |  |  | 1034 |  |  | 4.4 | 4.3
2023-06-10 | 7649 | 52.65 | 25.23 | 4.06 | 4.16 | 1.4 | 3.09 | 3.03 | 0.66 | 0.31 | 3.66 | 94.59 | 13.42 | 1.75 | 4.3 | 492 | 2:38 | 5:46 |  |  |  | 738 |  |  | 5 | 6.5
2023-06-12 | 4386 | 52.18 | 28.79 | 4.25 | 4.86 | 1.36 | 2.38 | 4.55 | 0.46 | 0.56 | 4.52 | 99.39 | 25.34 | 1.52 | 6.06 | 784 | 6:43 | 4:34 |  |  |  | 977 |  |  | 4.2 | 7.7
2023-06-13 | 7496 | 57.26 | 25.3 | 4.58 | 4.57 | 1.37 | 2.82 | 4.85 | 0.4 | 0.85 | 2.6 | 102 | 20.14 | 1.13 | 2.27 | 263 | 2:10 | 1:12 |  |  |  | 904 |  |  | 3 | 4
2023-06-14 | 6754 | 53.66 | 26.54 | 4.12 | 4.14 | 1.09 | 2.29 | 3.94 | 0.79 | 0.94 | 1.58 | 97.51 | 26.3 | 1.9 | 4.23 | 725 | 6:43 | 4:34 |  |  |  | 631 |  |  | 4.2 | 7.5
2023-06-15 | 5043 | 52.53 | 25.61 | 4.54 | 4.09 | 1.45 | 3.14 | 4.21 | 0.24 | 0.82 | 2.37 | 96.63 | 26.71 | 1.05 | 3.07 | 490 | 5:31 | 0:58 |  |  |  | 726 |  |  | 3.8 | 4.3
2023-06-16 | 6261 | 54.42 | 26.96 | 4.63 | 4.27 | 1.17 | 2.66 | 4.33 | 0.16 | 0.37 | 1.55 | 98.97 | 18.25 | 0.36 | 6.02 | 418 | 6:43 | 4:34 |  |  |  | 921 |  |  | 3 | 6.4
2023-06-19 | 2327 | 50.37 | 25.55 | 4.99 | 4.73 | 1.77 | 3.16 | 4.25 | 0.59 | 0.41 | 1.23 | 95.82 | 22.11 | 1.47 | 7.46 | 534 | 0:29 | 0:14 |  |  |  | 934 |  |  | 4.1 | 7.4
2023-06-21 | 3437 | 57.2 | 25.92 | 4.76 | 4.4 | 1.07 | 2.95 | 3.49 | 0.22 | 0.45 | 2.06 | 100.46 | 17.75 | 1.77 | 6.6 | 438 | 6:43 | 4:34 |  |  |  | 968 |  |  | 5 | 5.3
2023-06-22 | 3780 | 59.27 | 26.51 | 4.08 | 4.71 | 1.58 | 2.93 | 4.96 | 0.96 | 0.69 | 3.28 | 105.69 | 11.08 | 1.58 | 0.16 | 460 | 6:14 | 2:53 |  |  |  | 683 |  |  | 3.6 | 4.9
2023-06-23 | 1388 | 54.47 | 26.35 | 4.88 | 4.65 | 1.05 | 2.37 | 3.64 | 0.8 | 0.61 | 2.36 | 98.82 | 11.81 | 1.06 | 6.11 | 431 | 6:43 | 4:34 |  |  |  | 1068 |  |  | 4.5 | 5
2023-06-24 | 1811 | 56.22 | 29.51 | 4.16 | 4.56 | 1.69 | 3.28 | 4.41 | 0.1 | 0.61 | 4.28 | 104.54 | 10.77 | 0.4 | 7.41 | 547 | 3:07 | 6:29 |  |  |  | 940 |  |  | 4.9 | 4.5
2023-06-26 | 1218 | 56.99 | 25.98 | 4.33 | 4.06 | 1.09 | 2.46 | 4.69 | 0.47 | 0.94 | 2.72 | 101.01 | 26.9 | 1.22 | 3.76 | 298 | 6:43 | 4:34 |  |  |  | 1027 |  |  | 4.9 | 4.4
2023-06-27 | 4029 | 59.48 | 26.38 | 5 | 4.73 | 1.27 | 2.35 | 4.73 | 1 | 0.41 | 4.91 | 105.35 | 20.01 | 1.81 | 1.83 | 738 | 0:29 | 3:50 |  |  |  | 611 |  |  | 4 | 7.2
2023-06-28 | 3263 | 57.1 | 27.19 | 4.52 | 4.76 | 1.42 | 2.41 | 3.03 | 0.79 | 0.53 | 2.15 | 101.75 | 20.37 | 1.43 | 1.95 | 483 | 6:43 | 4:34 |  |  |  | 1013 |  |  | 3.3 | 4
2023-06-29 | 8454 | 59.98 | 25.06 | 4.49 | 4.07 | 1.2 | 2.66 | 3.77 | 0.7 | 0.32 | 4.25 | 102.25 | 23 | 0.84 | 6.6 | 701 | 0:14 | 3:22 |  |  |  | 1008 |  |  | 3.4 | 6.6
2023-06-30 | 4979 | 51.23 | 25.84 | 4.97 | 4.36 | 1.07 | 2.1 | 4.41 | 0.91 | 0.78 | 4.43 | 95.67 | 12.44 | 1.38 | 7.09 | 388 | 6:43 | 4:34 |  |  |  | 871 |  |  | 4.3 | 4.7
2023-07-01 | 1268 | 59.39 | 26.84 | 4.14 | 4.01 | 1.26 | 3.07 | 4.91 | 0.85 | 0.71 | 2.49 | 105.18 | 5.64 | 0.4 | 3.67 | 176 | 1:55 | 2:10 |  |  |  | 672 |  |  | 4.7 | 5
2023-07-03 | 8681 | 51.11 | 25.99 | 4.36 | 4.26 | 1.65 | 3.33 | 3.67 | 0.99 | 0.54 | 2.01 | 95.9 | 4.92 | 1.93 | 7.64 | 599 | 6:43 | 4:34 |  |  |  | 754 |  |  | 3.4 | 4
2023-07-04 | 4896 | 53.91 | 29.36 | 4.32 | 4.6 | 1.84 | 2.81 | 4.41 | 0.71 | 0.69 | 3.58 | 102.65 | 18.55 | 0.57 | 5.43 | 302 | 4:48 | 2:24 |  |  |  | 708 |  |  | 3.8 | 4.7
2023-07-05 | 9702 | 50.47 | 26.87 | 4.61 | 4.2 | 1.34 | 2.94 | 4.26 | 0.83 | 0.65 | 4.2 | 96.17 | 19.11 | 0.56 | 3.19 | 733 | 6:43 | 4:34 |  |  |  | 855 |  |  | 3.4 | 6.1
2023-07-06 | 3935 | 51.28 | 29.52 | 4.15 | 4.01 | 1.07 | 3.47 | 3.89 | 0.39 | 0.1 | 3.7 | 97.88 | 28.85 | 0.72 | 4.9 | 601 | 6:14 | 6:14 |  |  |  | 1052 |  |  | 3.2 | 4.3
2023-07-07 | 8462 | 52.77 | 28.18 | 4.22 | 4.89 | 1.63 | 3 | 4.9 | 0.48 | 0.9 | 3.73 | 100.97 | 24.7 | 1.85 | 6.3 | 425 | 6:43 | 4:34 |  |  |  | 722 |  |  | 3.7 | 4.2
2023-07-08 | 5887 | 50.86 | 26.76 | 4.85 | 4.32 | 1.6 | 3.26 | 3.75 | 0.66 | 0.53 | 3.37 | 96.59 | 25.64 | 1.59 | 7.27 | 214 | 2:24 | 1:12 |  |  |  | 923 |  |  | 4.3 | 6.9
2023-07-10 | 7814 | 50.94 | 28.24 | 4.45 | 4.15 | 1.25 | 2.18 | 4.15 | 0.16 | 0.63 | 4.97 | 96.15 | 11.81 | 0.47 | 3.01 | 498 | 6:43 | 4:34 |  |  |  | 884 |  |  | 3.5 | 6.2
2023-07-11 | 9870 | 53.85 | 26.4 | 4.72 | 4.22 | 1.86 | 3.08 | 4.82 | 0.47 | 0.69 | 1.5 | 100.11 | 6.16 | 1.21 | 0.62 | 261 | 0:14 | 0:29 |  |  |  | 1080 |  |  | 4 | 4.3
2023-07-12 | 2238 | 59.42 | 28.71 | 4.76 | 4.53 | 1.19 | 3.48 | 3.09 | 0.12 | 0.36 | 2.98 | 105.66 | 13.83 | 1.29 | 2.79 | 279 | 6:43 | 4:34 |  |  |  | 755 |  |  | 3.1 | 5.5
2023-07-13 | 8545 | 51.41 | 26.17 | 4.06 | 4.66 | 1.79 | 2.92 | 4.52 | 0.22 | 0.38 | 3.9 | 96.13 | 24.05 | 0.6 | 3.96 | 191 | 5:31 | 5:02 |  |  |  | 1034 |  |  | 3.3 | 4.3
2023-07-14 | 9490 | 54 | 29.25 | 4.98 | 4.25 | 1.2 | 3.35 | 4.17 | 0.8 | 0.72 | 1.51 | 102.72 | 22.76 | 0.7 | 1.37 | 354 | 6:43 | 4:34 |  |  |  | 807 |  |  | 4.6 | 7
2023-07-15 | 7791 | 54.45 | 27.01 | 4.83 | 4.54 | 1.65 | 3.26 | 4.72 | 0.68 | 0.78 | 2.23 | 101.92 | 29.61 | 1.44 | 7.26 | 536 | 2:38 | 1:55 |  |  |  | 1037 |  |  | 4.9 | 7
2023-07-17 | 6946 | 50.95 | 27.6 | 4.85 | 4.6 | 1.84 | 2.72 | 3.21 | 0.53 | 0.49 | 4.16 | 96.79 | 15.77 | 1.42 | 4.92 | 405 | 6:43 | 4:34 |  |  |  | 855 |  |  | 5 | 4.8
2023-07-18 | 1769 | 59.78 | 25.28 | 4.07 | 4.57 | 1.87 | 2.26 | 3.06 | 0.46 | 0.98 | 2.33 | 102.33 | 1.05 | 1.12 | 1.24 | 542 | 4:48 | 0:43 |  |  |  | 860 |  |  | 5 | 6.8
2023-07-19 | 5346 | 55.35 | 27.62 | 4.13 | 4.4 | 1.8 | 3.34 | 4.18 | 0.94 | 0.55 | 4.77 | 102.31 | 20.12 | 1.01 | 0.6 | 478 | 6:43 | 4:34 |  |  |  | 683 |  |  | 4.1 | 5.1
2023-07-20 | 3195 | 52.59 | 29.14 | 4.18 | 4.04 | 1.34 | 2.78 | 4.72 | 0.69 | 0.26 | 1.46 | 99.74 | 11.42 | 1.34 | 3.12 | 573 | 1:26 | 4:19 |  |  |  | 652 |  |  | 3.4 | 5.8
2023-07-21 | 3121 | 50.04 | 26.56 | 4.1 | 4.25 | 1.63 | 2.58 | 3.67 | 0.54 | 0.28 | 4.64 | 93.65 | 8.39 | 0.96 | 1.37 | 735 | 6:43 | 4:34 |  |  |  | 768 |  |  | 4.9 | 5.4
2023-07-22 | 277 | 57.98 | 29.12 | 4.11 | 4.51 | 1.7 | 2.29 | 3.46 | 0.91 | 0.41 | 3.65 | 104.49 | 5.67 | 0.1 | 3.28 | 525 | 2:24 | 2:24 |  |  |  | 982 |  |  | 5 | 7.5
2023-07-24 | 7854 | 51.12 | 26.43 | 4.6 | 4.05 | 1.68 | 2.69 | 4.64 | 0.27 | 0.18 | 1.34 | 95.66 | 5.98 | 0.81 | 1.22 | 338 | 6:43 | 4:34 |  |  |  | 806 |  |  | 4.2 | 6.3
2023-07-25 | 3819 | 53.81 | 27.38 | 4.45 | 4.36 | 1.65 | 2.36 | 3.21 | 0.12 | 0.14 | 1.82 | 97.48 | 19.56 | 0.84 | 4.69 | 653 | 6:14 | 6:29 |  |  |  | 858 |  |  | 4.7 | 6.9
2023-07-26 | 9079 | 54.8 | 26.62 | 4.95 | 4.5 | 1.49 | 3.18 | 3.17 | 0.21 | 0.49 | 4.58 | 99.41 | 10.15 | 1.71 | 5.63 | 138 | 6:43 | 4:34 |  |  |  | 818 |  |  | 3.1 | 6.3
2023-07-27 | 9365 | 50.62 | 27.87 | 4.9 | 4.93 | 1.25 | 2.2 | 3.31 | 0.64 | 0.93 | 4.53 | 96.65 | 25.61 | 1.59 | 2.01 | 543 | 7:12 | 7:12 |  |  |  | 1070 |  |  | 3.6 | 6.7
2023-07-28 | 9850 | 57.16 | 27.09 | 4.42 | 4.77 | 1.62 | 2.3 | 3.55 | 0.84 | 0.49 | 1.42 | 102.24 | 2.97 | 0.21 | 6.53 | 308 | 6:43 | 4:34 |  |  |  | 873 |  |  | 3.8 | 6.4
2023-07-29 | 4822 | 55.11 | 29.73 | 4.72 | 4.74 | 1.56 | 3.4 | 4.88 | 0.27 | 0.48 | 3.32 | 104.89 | 12.96 | 1.6 | 4.39 | 799 | 4:48 | 4:34 |  |  |  | 874 |  |  | 3.3 | 7.5
2023-07-31 | 3610 | 56.84 | 27.36 | 4.5 | 4.43 | 1.07 | 3.05 | 4.54 | 0.54 | 0.94 | 2.79 | 103.27 | 11.6 | 1.23 | 5.72 | 181 | 6:43 | 4:34 |  |  |  | 1062 |  |  | 4.2 | 6.4
2023-08-01 | 2248 | 59.97 | 25.47 | 4.43 | 4.7 | 1.75 | 3.33 | 4.27 | 0.95 | 0.19 | 2.46 | 105.06 | 6.06 | 1.42 | 1.76 | 682 | 5:46 | 3:07 |  |  |  | 730 |  |  | 4.7 | 7.6
2023-08-02 | 1611 | 55.72 | 25.55 | 4.68 | 4.42 | 1.54 | 3.06 | 4.59 | 0.79 | 0.22 | 2.27 | 100.57 | 25.3 | 0.74 | 6.42 | 624 | 6:43 | 4:34 |  |  |  | 806 |  |  | 4.4 | 6.1
2023-08-03 | 1616 | 58.03 | 28.12 | 4.65 | 4.89 | 1 | 3.15 | 3.22 | 0.52 | 0.35 | 2.28 | 103.93 | 1.78 | 1.59 | 0.4 | 214 | 4:19 | 7:12 |  |  |  | 890 |  |  | 4 | 5.7
2023-08-04 | 7910 | 58.05 | 27.33 | 4.6 | 4.87 | 1.08 | 2.7 | 3.41 | 0.54 | 0.19 | 3.5 | 102.77 | 18.79 | 1.45 | 3.37 | 520 | 6:43 | 4:34 |  |  |  | 627 |  |  | 3.2 | 7.4
2023-08-05 | 8644 | 52.98 | 26.39 | 4.55 | 4.23 | 1.79 | 2.51 | 3.55 | 0.65 | 0.77 | 3.03 | 97.42 | 12.45 | 2 | 0.62 | 629 | 2:10 | 3:50 |  |  |  | 784 |  |  | 3.2 | 5.3
2023-08-07 | 9163 | 54.93 | 28.89 | 4.01 | 4 | 1.25 | 2.46 | 3.39 | 0.63 | 0.85 | 1 | 100.41 | 19.87 | 1.79 | 5.21 | 548 | 6:43 | 4:34 |  |  |  | 790 |  |  | 3.5 | 4.8
2023-08-08 | 9115 | 50.42 | 27.02 | 4.41 | 4.03 | 1.59 | 2.1 | 3 | 0.32 | 0.65 | 1.83 | 93.54 | 10.46 | 1.16 | 6.69 | 732 | 0:00 | 6:43 |  |  |  | 736 |  |  | 3.8 | 6.3
2023-08-09 | 8465 | 56.83 | 29.99 | 4.07 | 4.95 | 1.52 | 2.14 | 3.42 | 0.39 | 0.99 | 1.97 | 104.3 | 21.16 | 1.17 | 5.82 | 319 | 6:43 | 4:34 |  |  |  | 875 |  |  | 3.4 | 6.6
2023-08-10 | 9513 | 53.28 | 26.62 | 4.09 | 4.23 | 1.41 | 2.75 | 3.78 | 0.96 | 0.71 | 3.61 | 97.83 | 20.75 | 0.79 | 3.22 | 711 | 5:31 | 6:58 |  |  |  | 1044 |  |  | 5 | 5.7
2023-08-11 | 763 | 58.45 | 26.76 | 4.23 | 4.71 | 1.97 | 2.64 | 3.83 | 0.36 | 0.77 | 3.23 | 103.72 | 25.3 | 1.97 | 1.34 | 786 | 6:43 | 4:34 |  |  |  | 646 |  |  | 3.9 | 5.6
2023-08-12 | 7869 | 58.65 | 29.6 | 4.51 | 4.8 | 1.76 | 2.44 | 3.64 | 0.18 | 0.49 | 2.16 | 106.07 | 10.22 | 0.46 | 5.88 | 508 | 0:00 | 1:12 |  |  |  | 794 |  |  | 3.8 | 7.9
2023-08-14 | 851 | 52.81 | 25.15 | 4.37 | 4.32 | 1.46 | 3 | 4.61 | 0.19 | 0.73 | 2.27 | 96.64 | 27.34 | 0.15 | 2.7 | 426 | 6:43 | 4:34 |  |  |  | 885 |  |  | 3.1 | 5.8
2023-08-15 | 3538 | 51.19 | 25.1 | 4.96 | 4.93 | 1.67 | 3.24 | 4.32 | 0.13 | 0.79 | 1.89 | 96.33 | 1.53 | 1.67 | 4.27 | 355 | 0:58 | 1:26 |  |  |  | 944 |  |  | 3.8 | 5.8
2023-08-16 | 3113 | 56.47 | 29.27 | 4.36 | 4.02 | 1.52 | 3.25 | 3.96 | 0.35 | 0.11 | 4.43 | 103.31 | 6.11 | 1.7 | 4.61 | 477 | 6:43 | 4:34 |  |  |  | 1064 |  |  | 3.7 | 7
2023-08-17 | 5210 | 50.59 | 27.2 | 4.81 | 4.84 | 1.5 | 3.18 | 3.41 | 0.53 | 0.64 | 1.05 | 96.7 | 3.06 | 0.46 | 5.05 | 742 | 2:24 | 5:17 |  |  |  | 841 |  |  | 4.6 | 7.8
2023-08-18 | 3200 | 55.45 | 26.76 | 4.08 | 4.11 | 1.66 | 2.28 | 3.19 | 0.72 | 0.71 | 1.26 | 98.96 | 22.58 | 0.83 | 6.01 | 777 | 6:43 | 4:34 |  |  |  | 872 |  |  | 3.4 | 7.5
2023-08-19 | 3612 | 51.96 | 27.91 | 4.01 | 4.51 | 1.4 | 2.28 | 4.57 | 0.62 | 0.8 | 2.39 | 98.06 | 29.48 | 1.66 | 0.93 | 472 | 1:26 | 3:22 |  |  |  | 765 |  |  | 3.7 | 6.3
2023-08-22 | 7036 | 57.02 | 25.49 | 4.72 | 4.99 | 1.31 | 2.68 | 4.82 | 0.57 | 0.71 | 2.62 | 102.31 | 26.58 | 1.53 | 5.57 | 128 | 6:43 | 4:34 |  |  |  | 1040 |  |  | 4.5 | 4.4
2023-08-23 | 1336 | 52.36 | 29.95 | 4.3 | 4.24 | 1.11 | 2.64 | 4.35 | 0.46 | 0.25 | 1.76 | 99.66 | 2.78 | 1.55 | 0.42 | 260 | 2:38 | 3:07 |  |  |  | 1055 |  |  | 4.5 | 6.8
2023-08-24 | 6953 | 55.91 | 25.42 | 4.95 | 4.35 | 1.94 | 2.34 | 3.48 | 0.67 | 0.16 | 4.34 | 99.22 | 8 | 1.92 | 7.24 | 291 | 6:43 | 4:34 |  |  |  | 706 |  |  | 4.7 | 5.1
2023-08-25 | 3425 | 58.21 | 27.17 | 4.58 | 4.58 | 1.46 | 2.98 | 4.83 | 0.17 | 0.9 | 4.69 | 104.88 | 25.48 | 0.33 | 6.48 | 331 | 0:14 | 4:19 |  |  |  | 1089 |  |  | 4.7 | 5.1
2023-08-26 | 13 | 55.25 | 26.96 | 4.28 | 5 | 1.24 | 2.25 | 3.17 | 0.96 | 0.86 | 4.05 | 99.97 | 18.87 | 1.28 | 3.83 | 338 | 6:43 | 4:34 |  |  |  | 970 |  |  | 3.5 | 6.1
2023-08-28 | 2461 | 57.02 | 25.21 | 4.11 | 4.93 | 1.05 | 2.48 | 3.01 | 0.4 | 0.88 | 3.1 | 99.09 | 8.57 | 1.53 | 7.85 | 291 | 2:10 | 0:00 |  |  |  | 1080 |  |  | 4.2 | 4.9
2023-08-29 | 5244 | 53.41 | 25.95 | 4.65 | 4.38 | 1.79 | 3 | 3.98 | 0.12 | 0.1 | 3.54 | 97.38 | 3.5 | 1.9 | 3.1 | 146 | 6:43 | 4:34 |  |  |  | 938 |  |  | 4.9 | 5.8
2023-08-30 | 5712 | 59.53 | 28.23 | 4.51 | 4.56 | 1.95 | 3.37 | 3.7 | 0.57 | 0.35 | 1.21 | 106.77 | 11.22 | 2 | 5.81 | 116 | 1:41 | 5:17 |  |  |  | 903 |  |  | 3.2 | 6.6
2023-08-31 | 6590 | 58.64 | 28.3 | 4.6 | 4.41 | 1.06 | 3.38 | 4.27 | 0.68 | 0.88 | 2.36 | 106.22 | 10.56 | 1.68 | 2.37 | 734 | 6:43 | 4:34 |  |  |  | 873 |  |  | 4.8 | 7.2
2023-09-01 | 2760 | 55.09 | 29.06 | 4.87 | 4.47 | 1.82 | 3.26 | 4.49 | 0.38 | 0.52 | 4.59 | 103.96 | 29.83 | 1.17 | 5.04 | 641 | 1:55 | 4:48 |  |  |  | 872 |  |  | 3.2 | 5.7
2023-09-02 | 8579 | 51.68 | 29.33 | 4.07 | 4.54 | 1.03 | 2.86 | 4.17 | 0.7 | 0.76 | 3.12 | 99.14 | 1.37 | 1.87 | 1.27 | 742 | 6:43 | 4:34 |  |  |  | 845 |  |  | 3.1 | 5.1
2023-09-04 | 1094 | 58.5 | 26.12 | 4.21 | 4 | 1.77 | 2.15 | 3.24 | 0.64 | 0.82 | 3.24 | 101.45 | 27.06 | 1.12 | 3.09 | 671 | 7:12 | 1:12 |  |  |  | 635 |  |  | 3.5 | 7.8
2023-09-05 | 3216 | 58.93 | 29.18 | 4.43 | 4.8 | 1.53 | 3.33 | 4.96 | 0.27 | 0.46 | 4.96 | 107.89 | 15.28 | 0.2 | 5.56 | 188 | 6:43 | 4:34 |  |  |  | 646 |  |  | 4.3 | 6.1
2023-09-06 | 1179 | 53.81 | 27.84 | 4.87 | 4.32 | 1.95 | 2.94 | 4.1 | 0.46 | 0.7 | 3.69 | 100.99 | 11.46 | 1.7 | 2.95 | 752 | 6:43 | 5:17 |  |  |  | 1023 |  |  | 3.7 | 6.1
2023-09-07 | 9854 | 54.11 | 26.85 | 4.77 | 4.13 | 1.8 | 3.09 | 4.56 | 0.88 | 0.34 | 2.38 | 100.53 | 24.45 | 1.17 | 1.47 | 750 | 6:43 | 4:34 |  |  |  | 859 |  |  | 3.3 | 7.1
2023-09-08 | 4633 | 58.45 | 26.12 | 4.27 | 4.36 | 1.87 | 2.41 | 4.75 | 0.89 | 0.38 | 1.14 | 103.5 | 22.47 | 0.76 | 6.64 | 563 | 0:58 | 2:38 |  |  |  | 715 |  |  | 4.5 | 6.2
2023-09-09 | 7521 | 55.13 | 26.54 | 4.81 | 4.41 | 1.96 | 2.3 | 4.47 | 0.14 | 0.46 | 3.52 | 100.22 | 1.26 | 0.13 | 3.71 | 234 | 6:43 | 4:34 |  |  |  | 774 |  |  | 3.3 | 5.3
2023-09-11 | 1398 | 51.81 | 30 | 4.7 | 5 | 1.07 | 2.32 | 4.73 | 0.64 | 0.46 | 1.3 | 100.73 | 25.6 | 1.88 | 0.6 | 301 | 4:05 | 1:12 |  |  |  | 605 |  |  | 3.7 | 7.8
2023-09-12 | 9650 | 57.93 | 26.36 | 4.47 | 4.43 | 1.55 | 3.3 | 4.71 | 0.76 | 0.1 | 4.75 | 103.61 | 1.37 | 1.61 | 5.54 | 162 | 6:43 | 4:34 |  |  |  | 951 |  |  | 3.8 | 6.6
2023-09-13 | 6013 | 55.03 | 29.98 | 4.26 | 4.43 | 1.26 | 2.82 | 4.69 | 0.53 | 0.92 | 4.25 | 103.92 | 20.11 | 1 | 7.11 | 458 | 2:24 | 0:29 |  |  |  | 896 |  |  | 3.4 | 5
2023-09-14 | 9448 | 59.66 | 29.89 | 4.53 | 4.28 | 1.29 | 2.9 | 3.16 | 0.91 | 0.76 | 3.48 | 107.38 | 11.07 | 0.67 | 7.88 | 572 | 6:43 | 4:34 |  |  |  | 783 |  |  | 3.1 | 7.6
2023-09-15 | 6664 | 51.67 | 25.34 | 4.46 | 4.22 | 1.69 | 3.46 | 4.15 | 0.24 | 0.62 | 1.64 | 95.85 | 11.31 | 1.8 | 4.73 | 795 | 3:22 | 5:46 |  |  |  | 779 |  |  | 4.3 | 5.8
2023-09-16 | 9840 | 51.73 | 28.82 | 4.57 | 4.64 | 1.82 | 3.34 | 3.95 | 0.53 | 0.85 | 1.61 | 100.25 | 9.52 | 1.39 | 2.26 | 280 | 6:43 | 4:34 |  |  |  | 892 |  |  | 4.1 | 7
2023-09-18 | 9618 | 59.28 | 28.4 | 4.91 | 4.29 | 1.9 | 2.01 | 3.67 | 0.26 | 0.76 | 1.48 | 105.48 | 21.31 | 1.77 | 7.57 | 793 | 4:34 | 3:07 |  |  |  | 818 |  |  | 4.8 | 7.7
2023-09-19 | 2520 | 57.86 | 26.15 | 4.55 | 4.34 | 1.95 | 3.09 | 4.23 | 0.41 | 0.44 | 2.77 | 103.02 | 4.28 | 1.26 | 3.83 | 317 | 6:43 | 4:34 |  |  |  | 994 |  |  | 3.9 | 7.8
2023-09-20 | 2759 | 55.46 | 27.01 | 4.82 | 4.37 | 1.98 | 2.39 | 3.73 | 0.76 | 0.52 | 2.97 | 101.04 | 3.93 | 1.05 | 3.32 | 672 | 2:24 | 3:07 |  |  |  | 623 |  |  | 4.2 | 6.4
2023-09-21 | 6929 | 50.76 | 26.59 | 4.95 | 4.63 | 1.82 | 2.09 | 3.16 | 0.7 | 0.11 | 1.2 | 94.81 | 19.5 | 0.26 | 5.22 | 696 | 6:43 | 4:34 |  |  |  | 1050 |  |  | 3.6 | 7.7
2023-09-22 | 8691 | 55.94 | 29.5 | 4.92 | 4.52 | 1.69 | 2.72 | 3.93 | 0.38 | 0.64 | 4.98 | 104.24 | 11.3 | 0.23 | 6.24 | 738 | 6:29 | 5:02 |  |  |  | 990 |  |  | 4.5 | 4.5
2023-09-23 | 3763 | 50.31 | 27.53 | 4.44 | 4.46 | 1.81 | 2.53 | 4.43 | 0.11 | 0.55 | 4.07 | 96.17 | 23.99 | 1.75 | 1.36 | 156 | 6:43 | 4:34 |  |  |  | 1026 |  |  | 4 | 7.1
2023-09-25 | 9051 | 52.69 | 27.55 | 4.45 | 4.46 | 1.15 | 3.46 | 4.43 | 0.22 | 0.12 | 3 | 98.53 | 12.93 | 0.31 | 5.72 | 202 | 0:14 | 3:22 |  |  |  | 950 |  |  | 3.4 | 7.2
2023-09-26 | 1918 | 50.32 | 25.85 | 4.77 | 4.61 | 1.15 | 2.14 | 3.92 | 0.5 | 0.92 | 3.21 | 94.18 | 22.25 | 0.1 | 2.01 | 166 | 6:43 | 4:34 |  |  |  | 692 |  |  | 4.1 | 6.3
2023-09-27 | 2246 | 57.66 | 26.77 | 4.31 | 4.97 | 1.73 | 3.02 | 3.66 | 0.86 | 0.32 | 1.79 | 103.3 | 24.53 | 1.42 | 7.18 | 706 | 6:29 | 2:53 |  |  |  | 771 |  |  | 3.3 | 6.9
2023-09-28 | 7913 | 58.75 | 26.72 | 4.84 | 4.76 | 1.18 | 2.65 | 3.45 | 0.1 | 0.13 | 3.52 | 102.58 | 4.29 | 1.85 | 5.44 | 234 | 6:43 | 4:34 |  |  |  | 739 |  |  | 4.5 | 4
2023-09-29 | 2482 | 51.29 | 28.93 | 4.2 | 4.35 | 1.87 | 3.3 | 3.68 | 0.8 | 0.45 | 3.39 | 98.87 | 27.32 | 1.1 | 6.45 | 236 | 3:07 | 6:29 |  |  |  | 1016 |  |  | 3.7 | 5.2
2023-09-30 | 3593 | 56.21 | 27.19 | 4.39 | 4.75 | 1.67 | 2.69 | 4.53 | 0.84 | 0.96 | 2.88 | 103.23 | 21.66 | 1.24 | 3.1 | 545 | 6:43 | 4:34 |  |  |  | 1025 |  |  | 3.7 | 4
2023-10-02 | 3114 | 59.64 | 26.92 | 4.69 | 4.82 | 1.13 | 2.21 | 3.54 | 0.36 | 0.82 | 1.92 | 104.13 | 6.33 | 0.65 | 5 | 294 | 5:02 | 1:12 |  |  |  | 792 |  |  | 3.9 | 7.1
2023-10-03 | 4391 | 54.07 | 29.92 | 4.44 | 4.68 | 1.48 | 2.14 | 3.15 | 0.21 | 0.21 | 2.51 | 100.3 | 14.83 | 0.45 | 2.3 | 455 | 6:43 | 4:34 |  |  |  | 792 |  |  | 3.7 | 7.4
2023-10-04 | 9256 | 55.8 | 28.24 | 4.3 | 4.7 | 1.91 | 2.84 | 3.97 | 0.62 | 0.75 | 3.13 | 103.13 | 12.35 | 1.86 | 3.37 | 214 | 4:05 | 0:14 |  |  |  | 795 |  |  | 3.4 | 5.4
2023-10-05 | 1277 | 53.2 | 27.91 | 4.6 | 4.77 | 1.4 | 2.52 | 3.85 | 0.74 | 0.71 | 4.51 | 99.7 | 20.55 | 1.57 | 3.87 | 515 | 6:43 | 4:34 |  |  |  | 1023 |  |  | 4.9 | 6.9
2023-10-06 | 239 | 58.58 | 25.47 | 4.07 | 4.9 | 1.88 | 3.09 | 4.56 | 0.81 | 0.45 | 1.74 | 103.81 | 7.02 | 1.35 | 1.95 | 134 | 5:46 | 6:00 |  |  |  | 676 |  |  | 4.4 | 4.5
2023-10-07 | 4042 | 51.25 | 26.32 | 4.4 | 4.77 | 1.17 | 2.13 | 3.86 | 0.8 | 0.32 | 4.96 | 95.02 | 16.36 | 0.82 | 3.89 | 142 | 6:43 | 4:34 |  |  |  | 860 |  |  | 5 | 7.4
2023-10-09 | 2515 | 56.55 | 25.44 | 4.23 | 4.85 | 1.61 | 3.12 | 4.39 | 0.4 | 0.7 | 2.37 | 101.29 | 23.19 | 0.6 | 1.94 | 174 | 1:55 | 4:34 |  |  |  | 711 |  |  | 3.2 | 5.4
2023-10-10 | 1204 | 50.03 | 25.29 | 4.75 | 4.64 | 1.82 | 2.59 | 3.76 | 0.42 | 0.46 | 2.61 | 93.76 | 22.51 | 0.68 | 2.47 | 339 | 6:43 | 4:34 |  |  |  | 770 |  |  | 4 | 7.7
2023-10-11 | 4611 | 58.43 | 26.39 | 4.81 | 4.65 | 1.43 | 2.8 | 4.74 | 0.85 | 0.37 | 3.4 | 104.47 | 20.35 | 1.48 | 5.52 | 463 | 4:05 | 0:58 |  |  |  | 873 |  |  | 4.4 | 5.6
2023-10-12 | 8258 | 51.1 | 27.19 | 4.22 | 4 | 1.13 | 3.29 | 3.07 | 0.47 | 0.84 | 4.8 | 95.31 | 8.09 | 0.98 | 5.46 | 679 | 6:43 | 4:34 |  |  |  | 814 |  |  | 4.1 | 5.9
2023-10-13 | 699 | 52.77 | 25.9 | 4.27 | 4.67 | 1.68 | 2.88 | 4.39 | 0.61 | 0.5 | 3.82 | 97.67 | 17.37 | 1.79 | 2.52 | 361 | 5:31 | 4:48 |  |  |  | 1060 |  |  | 3.5 | 5.6
2023-10-14 | 9343 | 54.54 | 25.81 | 4.17 | 4.85 | 1.65 | 3.37 | 4.75 | 0.23 | 0.35 | 3.76 | 99.72 | 1.58 | 0.69 | 0.96 | 457 | 6:43 | 4:34 |  |  |  | 845 |  |  | 4.8 | 7
2023-10-17 | 2274 | 51.97 | 28.17 | 4.59 | 4.72 | 1.45 | 2.39 | 3.79 | 0.71 | 0.34 | 1.18 | 98.13 | 29.32 | 1.42 | 7.09 | 202 | 5:46 | 3:36 |  |  |  | 952 |  |  | 4.2 | 6
2023-10-18 | 8728 | 55.63 | 25.41 | 4.88 | 4.11 | 1.68 | 2.14 | 4 | 0.54 | 0.79 | 2.07 | 99.18 | 8.88 | 0.37 | 7.38 | 223 | 6:43 | 4:34 |  |  |  | 880 |  |  | 3.8 | 4.7
2023-10-19 | 9035 | 54.92 | 29.6 | 4.04 | 4.97 | 1.51 | 2.76 | 4.35 | 0.86 | 0.72 | 2.4 | 103.73 | 7.66 | 1.24 | 0.99 | 124 | 5:17 | 0:00 |  |  |  | 812 |  |  | 3 | 5.4
2023-10-20 | 26 | 52.79 | 29.6 | 4 | 4.17 | 1.43 | 2.69 | 4.44 | 0.58 | 0.87 | 2.68 | 100.57 | 2.43 | 1.86 | 2.35 | 413 | 6:43 | 4:34 |  |  |  | 718 |  |  | 3.1 | 7.4
2023-10-21 | 8585 | 51.78 | 25.77 | 4.78 | 4.94 | 1.74 | 2.18 | 4.85 | 0.91 | 0.85 | 1.25 | 97.8 | 18.86 | 1.2 | 7.54 | 727 | 1:12 | 6:14 |  |  |  | 775 |  |  | 3.4 | 7.3
2023-10-23 | 8416 | 59.36 | 29.61 | 4.21 | 4.87 | 1.03 | 2.05 | 4.19 | 0.79 | 0.2 | 2.46 | 106.31 | 21.22 | 0.83 | 4.99 | 236 | 6:43 | 4:34 |  |  |  | 706 |  |  | 4.4 | 5.7
2023-10-24 | 6645 | 57.45 | 25.74 | 4.65 | 4.66 | 1.68 | 3.45 | 4.77 | 0.81 | 0.69 | 3.51 | 103.9 | 21.35 | 0.84 | 4.36 | 225 | 1:12 | 3:36 |  |  |  | 702 |  |  | 5 | 4.9
2023-10-25 | 7626 | 58.32 | 26.51 | 4.93 | 4.87 | 1.01 | 2.34 | 4.62 | 0.19 | 0.8 | 4.63 | 103.59 | 4.98 | 0.45 | 5.13 | 115 | 6:43 | 4:34 |  |  |  | 682 |  |  | 4.3 | 4.1
2023-10-26 | 5746 | 59.72 | 29.5 | 4.54 | 4.46 | 1.72 | 2.08 | 4.68 | 0.43 | 0.84 | 1.26 | 107.97 | 22.23 | 0.9 | 6.09 | 453 | 0:29 | 4:48 |  |  |  | 791 |  |  | 4.4 | 5.5
2023-10-27 | 523 | 50.33 | 27.41 | 4.7 | 4.22 | 1.52 | 2.08 | 4.23 | 0.5 | 0.2 | 3.89 | 95.19 | 28.83 | 1.92 | 0.47 | 673 | 6:43 | 4:34 |  |  |  | 1043 |  |  | 3.7 | 4.1
2023-10-28 | 4165 | 59.46 | 29.85 | 4.98 | 4.58 | 1.12 | 2.3 | 3.55 | 0.27 | 0.61 | 2.45 | 106.72 | 16.77 | 0.12 | 6.32 | 581 | 2:38 | 5:02 |  |  |  | 610 |  |  | 4.9 | 6.5
2023-10-30 | 7853 | 57.28 | 27.33 | 4.96 | 4.8 | 1.05 | 3.23 | 4.53 | 0.97 | 0.12 | 1.25 | 104.27 | 19.4 | 0.29 | 4.55 | 552 | 6:43 | 4:34 |  |  |  | 1052 |  |  | 3.2 | 8
2023-10-31 | 9080 | 55.57 | 25.59 | 4.49 | 4.03 | 1.5 | 2.06 | 4.3 | 0.12 | 0.22 | 1.72 | 97.88 | 15.93 | 1.86 | 1.38 | 557 | 4:05 | 4:34 |  |  |  | 774 |  |  | 3 | 5
Población |  | 249 | 249 | 249 | 249 | 249 | 249 | 249 | 249 | 249 | 249 | 249 | 249 | 249 | 249 | 249 | 44 | 44 | 44 | 44 | 44 | 249 | 249 |  | 205 | 249
Máximo |  | 59.98 | 30 | 5 | 5 | 2 | 3.48 | 4.99 | 1 | 1 | 4.98 | 108.16 | 29.83 | 2 | 7.97 | 799 | 0.3 | 0.3 | 98.7 | -0.015 | 34.7 | 1099 | 21 |  | 40.9 | 50
Promedio |  | 54.88598 | 27.40506 | 4.51257 | 4.494378 | 1.490402 | 2.718313 | 4.030442 | 0.5461044 | 0.5491968 | 2.958313 | 100.6324 | 14.77675 | 1.102088 | 4.17 | 460.747 | 0.2243182 | 0.2288636 | 72.60227 | -0.02193182 | 27.80455 | 860.4016 | 17.89839 |  | 32.86878 | 44.83293
Mínimo |  | 50.03 | 25.06 | 4 | 4 | 1 | 2.01 | 3 | 0.1 | 0.1 | 1 | 93.02 | 1.01 | 0.1 | 0.16 | 103 | 0.15 | 0.15 | 51.1 | -0.03 | 20.1 | 602 | 15 |  | 25.1 | 40
Desv. Est. |  | 2.90772 | 1.454726 | 0.2837931 | 0.284006 | 0.2951787 | 0.4372517 | 0.5785105 | 0.2645227 | 0.2641316 | 1.151854 | 3.502617 | 8.048523 | 0.575828 | 2.238286 | 207.9093 | 0.04971536 | 0.04509504 | 13.37915 | 0.004331592 | 4.287242 | 134.4097 | 1.840165 |  | 4.577288 | 2.853655
C.V. (%) |  | 5.298% | 5.308% | 6.289% | 6.319% | 19.81% | 16.09% | 14.35% | 48.44% | 48.09% | 38.94% | 3.481% | 54.47% | 52.25% | 53.68% | 45.12% | 22.16% | 19.7% | 18.43% | -19.75% | 15.42% | 15.62% | 10.28% |  | 13.93% | 6.365%

## CPN40(D)
CPN40(D)
Identificación |  | Análisis Químicos (%) | [13 empty] | Bogue |  | Composic. |  |  | Ensayos físicos | [9 empty] | Resistencias a la Compresión |  |  |  | Observaciones
Fecha | Código Interno | CaO | SiO2 | Al2O3 | Fe2O3 | MgO | SO3 | P.P.C. | R.I. | Na2O | K2O | STC | Cal libre | CO2 | Total | C3A | C4AF | % caliza | % Puzolana | %K+Y | R75 m (%) | R45 m (%) | Blaine (m2/kg) | Densidad Real (g/cm3) | Ppio. Fragüe | Fin. Fragüe | Penet. (%) | Exp. (%) | Agua PN (%) | P Litro (g/l) | 2 días | 7 días | 28 días | Peso Probeta (g)
2023-01-02 | 3298 | 57.81 | 27.61 | 4.66 | 4.34 | 1.69 | 2.51 | 4.65 |  | 0.11 | 0.74 |  | 0.23 | 2.45 | 104.12 |  |  | 15.62 |  |  | 0.13 | 0.37 | 218 | [6 empty] | 783 | 20 | 40.6 | 41.5 | 526.8
2023-01-03 | 553 | 54.83 | 28.39 | 4.09 | 4.42 | 1.21 | 2.61 | 4.89 | 8.5 | 0.74 | 1 |  | 0.26 | 1.47 | 102.18 |  |  | 12.92 |  |  | 0.66 | 0.44 | 672 | 2.94 | 6:43 | 4:34 | 75.2 | -0.016 | 27.9 | 982 | 18.1 | * | 45.8 | 535.9
2023-01-04 | 7253 | 54.92 | 26.33 | 4.56 | 4.56 | 1.12 | 3.13 | 3.5 |  | 0.37 | 0.68 |  | 0.11 | 3.43 | 99.17 |  |  | 11.99 |  |  | 0.11 | 6.18 | 799 | [6 empty] | 799 | 16.7 | 25.9 | 41.6 | 500.3
2023-01-05 | 7447 | 52.93 | 27.41 | 4.04 | 4.06 | 1.77 | 2.09 | 4.81 |  | 0.11 | 0.23 |  | 0.47 | 1.15 | 97.45 |  |  | 19.09 |  |  | 1.23 | 5.45 | 785 | [6 empty] | 755 | 20.8 | 38.8 | 48.3 | 572.6
2023-01-06 | 9494 | 50.05 | 27.79 | 4.17 | 4.91 | 1.32 | 2.45 | 3.69 |  | 0.15 | 0.98 |  | 0.84 | 3.04 | 95.51 |  |  | 24.19 |  |  | 1.79 | 4.61 | 113 | [6 empty] | 831 | 15.4 | 27.4 | 46.8 | 583.2
2023-01-07 | 3197 | 57.46 | 27.58 | 4.53 | 4.54 | 1.02 | 2.12 | 4.08 |  | 0.18 | 0.57 |  | 0.92 | 4.9 | 102.08 |  |  | 6.67 |  |  | 1.84 | 2.3 | 287 | [6 empty] | 1021 | 15.5 | 28.9 | 46.9 | 562.8
2023-01-09 | 2376 | 57.91 | 25.32 | 4.47 | 4.03 | 1.51 | 2.24 | 4.05 |  | 0.14 | 0.22 |  | 0.93 | 2.28 | 99.89 |  |  | 18.84 |  |  | 0.25 | 6.92 | 695 | [6 empty] | 633 | 19.8 | 34.9 | 42.1 | 544.5
2023-01-10 | 9232 | 50.37 | 29.16 | 4.79 | 4.17 | 1.44 | 2.8 | 4.01 | 6.01 | 0.26 | 0.73 |  | 0.5 | 1.93 | 97.73 |  |  | 21.03 |  |  | 0.98 | 1.65 | 594 | 3.29 | 3:36 | 4:48 | 95.7 | -0.02 | 27.1 | 1078 | 17.2 | * | 40.9 | 535.4
2023-01-11 | 3680 | 50.91 | 25.2 | 4.58 | 4.46 | 1.32 | 2.66 | 4.42 |  | 0.94 | 0.21 |  | 0.14 | 2.32 | 94.7 |  |  | 5.4 |  |  | 2 | 4.7 | 573 | [6 empty] | 761 | 17.3 | 32.2 | 44.8 | 570.7
2023-01-12 | 6980 | 53.46 | 25.07 | 4.87 | 4.31 | 1.18 | 3.03 | 4.4 |  | 0.71 | 0.41 |  | 0.39 | 2.33 | 97.44 |  |  | 1.32 |  |  | 1.46 | 4.29 | 663 | [6 empty] | 761 | 18.2 | 25.9 | 41.4 | 545.3
2023-01-13 | 6950 | 51.52 | 26.61 | 4.38 | 4.74 | 1.35 | 2.38 | 4.36 |  | 0.82 | 0.2 |  | 0.55 | 1.64 | 96.36 |  |  | 14.59 |  |  | 1.89 | 7.74 | 360 | [6 empty] | 920 | 15.3 | 37.8 | 46.6 | 552.1
2023-01-14 | 3404 | 58.11 | 27.44 | 4.71 | 4.44 | 1.13 | 2.76 | 3.42 |  | 0.63 | 0.42 |  | 0.5 | 1.43 | 103.06 |  |  | 4.48 |  |  | 0.36 | 7.84 | 744 | [6 empty] | 982 | 20.3 | 37.2 | 46.8 | 514.3
2023-01-16 | 3993 | 58.53 | 28.62 | 4.33 | 4.98 | 1.61 | 3.29 | 3.68 |  | 0.96 | 0.26 |  | 0.22 | 4.84 | 106.26 |  |  | 10.44 |  |  | 0.45 | 5.32 | 444 | [6 empty] | 776 | 15.3 | 31.8 | 44.2 | 533.3
2023-01-17 | 7578 | 52.88 | 28.74 | 4.1 | 4.05 | 1.25 | 2.22 | 4.72 | 6.72 | 0.74 | 0.99 |  | 0.1 | 3.73 | 99.69 |  |  | 23.48 |  |  | 0.74 | 1.33 | 520 | 3.92 | 7:12 | 3:36 | 53 | -0.029 | 21.2 | 1013 | 18 | * | 48 | 588.7
2023-01-18 | 2279 | 58.27 | 27.34 | 4.38 | 4.75 | 1.95 | 2.47 | 3.3 |  | 0.31 | 0.2 |  | 0.73 | 1.18 | 102.97 |  |  | 9.86 |  |  | 0.33 | 4.42 | 710 | [6 empty] | 964 | 17 | 26.1 | 45.8 | 538.6
2023-01-19 | 8470 | 57.72 | 29.65 | 4.96 | 4.64 | 1 | 2.91 | 3.84 |  | 0.36 | 0.94 |  | 0.61 | 2.55 | 106.02 |  |  | 19.07 |  |  | 0.25 | 7.93 | 630 | [6 empty] | 972 | 18.5 | 34.5 | 48.8 | 531
2023-01-20 | 5102 | 51.23 | 25.48 | 4 | 4.29 | 1.52 | 2.05 | 4.55 |  | 0.16 | 0.62 |  | 0.56 | 1.36 | 93.9 |  |  | 5.99 |  |  | 1.24 | 5.36 | 440 | [6 empty] | 642 | 20.9 | 29.2 | 43.7 | 528.8
2023-01-21 | 6415 | 56.95 | 29.37 | 4.59 | 4.45 | 1.29 | 2.19 | 4.15 |  | 0.67 | 0.54 |  | 0.64 | 4.64 | 104.2 |  |  | 8.89 |  |  | 1.7 | 7.94 | 732 | [6 empty] | 709 | 19 | 38.2 | 44.4 | 564.4
2023-01-23 | 393 | 57.41 | 29.18 | 4.24 | 4.73 | 1.64 | 2.67 | 3.33 |  | 0.75 | 0.41 |  | 0.4 | 2.9 | 104.36 |  |  | 20.33 |  |  | 1.59 | 7.46 | 747 | [6 empty] | 890 | 20.4 | 40.3 | 41.8 | 552
2023-01-24 | 2807 | 56.15 | 27.54 | 4.89 | 4.77 | 1.21 | 3.31 | 4.79 | 6.77 | 0.73 | 0.57 |  | 0.28 | 4.88 | 103.96 |  |  | 12.09 |  |  | 1.38 | 3.45 | 107 | 2.04 | 5:17 | 3:36 | 83.2 | -0.027 | 25.9 | 605 | 17.8 | * | 48.8 | 502.4
2023-01-25 | 8902 | 58.68 | 26.74 | 4.92 | 4.16 | 1.01 | 3.26 | 4.44 |  | 0.99 | 0.18 |  | 0.42 | 1.98 | 104.38 |  |  | 8.13 |  |  | 1.65 | 3.73 | 729 | [6 empty] | 1023 | 17.7 | 38.2 | 42.3 | 511.2
2023-01-26 | 5989 | 57.45 | 26.3 | 4.31 | 4.11 | 1.98 | 2.74 | 4.26 |  | 0.31 | 0.25 |  | 0.49 | 2.75 | 101.71 |  |  | 9.89 |  |  | 1.59 | 2.53 | 558 | [6 empty] | 1034 | 18.9 | 34.3 | 47.6 | 531.5
2023-01-27 | 7395 | 55.38 | 28.44 | 4.51 | 4.25 | 1.85 | 3.3 | 3.25 |  | 0.51 | 0.9 |  | 0.98 | 4.98 | 102.39 |  |  | 2.45 |  |  | 1.75 | 4.9 | 732 | [6 empty] | 663 | 20.5 | 28.6 | 42.7 | 581.5
2023-01-28 | 6811 | 51.94 | 26.15 | 4.51 | 4.49 | 1.1 | 2.05 | 3.16 |  | 0.7 | 0.77 |  | 0.36 | 1.45 | 94.87 |  |  | 16.79 |  |  | 1.24 | 3.89 | 147 | [6 empty] | 758 | 17.4 | 32 | 44.7 | 523.7
2023-01-30 | 2951 | 58.79 | 28.76 | 4.2 | 4.9 | 1.77 | 2.55 | 4.75 |  | 0.96 | 0.29 |  | 0.86 | 2.28 | 106.97 |  |  | 1.2 |  |  | 0.69 | 2.94 | 502 | [6 empty] | 917 | 19.1 | 26.5 | 44.8 | 529.4
2023-01-31 | 7622 | 53.07 | 25.61 | 4 | 4.09 | 1.13 | 2.48 | 3.88 | 11.22 | 0.79 | 0.34 |  | 0.75 | 4.2 | 95.39 |  |  | 3.45 |  |  | 0.69 | 1.38 | 453 | 3.2 | 4:19 | 6:00 | 59 | -0.025 | 24.9 | 1066 | 20.8 | * | 46.7 | 563
2023-02-01 | 2437 | 53.55 | 29.21 | 4.73 | 4.25 | 1.59 | 3.2 | 3.45 |  | 0.82 | 0.67 |  | 0.59 | 2.74 | 101.47 |  |  | 11.3 |  |  | 1.17 | 5.74 | 721 | [6 empty] | 1015 | 16.1 | 40 | 49.1 | 530.9
2023-02-02 | 9924 | 55.73 | 29.08 | 4.44 | 4.51 | 1.77 | 3.17 | 3.77 |  | 0.68 | 0.75 |  | 0.24 | 1.81 | 103.9 |  |  | 8.8 |  |  | 0.41 | 4.78 | 402 | [6 empty] | 868 | 19.3 | 33.2 | 43.6 | 580.9
2023-02-03 | 8096 | 53.94 | 26.11 | 4.35 | 4.88 | 1.74 | 3.17 | 3.18 |  | 0.93 | 0.39 |  | 0.42 | 1.79 | 98.69 |  |  | 1.63 |  |  | 1.49 | 3.5 | 204 | [6 empty] | 652 | 19.1 | 33.7 | 47.8 | 573.8
2023-02-04 | 1390 | 58.51 | 28.77 | 4.85 | 4.28 | 1.3 | 2.02 | 3.28 |  | 0.22 | 0.98 |  | 0.7 | 4.46 | 104.21 |  |  | 17.56 |  |  | 1.53 | 4.27 | 785 | [6 empty] | 1003 | 17.2 | 33.3 | 40.6 | 594.4
2023-02-06 | 1463 | 54.45 | 29.53 | 4.57 | 4.97 | 1.04 | 2.13 | 3.17 |  | 0.68 | 0.6 |  | 0.9 | 2.46 | 101.14 |  |  | 6.26 |  |  | 1.03 | 3.82 | 119 | [6 empty] | 750 | 19.4 | 25.1 | 43.3 | 587.7
2023-02-07 | 3632 | 59.27 | 27.33 | 4.09 | 4.66 | 1.93 | 2.65 | 4.62 | 7.09 | 0.43 | 0.37 |  | 0.75 | 3.98 | 105.35 |  |  | 8 |  |  | 0.97 | 5.7 | 522 | 3.85 | 4:05 | 5:31 | 61.2 | -0.018 | 31.6 | 1082 | 15.4 | * | 43.3 | 553.1
2023-02-08 | 2566 | 53.11 | 27.93 | 4.92 | 4.36 | 1.18 | 2.31 | 4.11 |  | 0.57 | 0.83 |  | 0.86 | 3.95 | 99.32 |  |  | 7.25 |  |  | 1.21 | 5.98 | 151 | [6 empty] | 917 | 15 | 26.8 | 49.1 | 540.5
2023-02-09 | 4470 | 55.82 | 29.73 | 4.8 | 4.57 | 1.6 | 3.37 | 4.77 |  | 0.93 | 0.79 |  | 0.3 | 3.15 | 106.38 |  |  | 13.65 |  |  | 1.01 | 7.93 | 233 | [6 empty] | 885 | 15.4 | 37.1 | 40.9 | 550
2023-02-10 | 4275 | 56.69 | 25.66 | 4.42 | 4.07 | 1.81 | 2.62 | 4.33 |  | 0.78 | 0.44 |  | 0.37 | 1.86 | 100.82 |  |  | 25.5 |  |  | 0.28 | 6.64 | 171 | [6 empty] | 1037 | 20.1 | 36.4 | 45.6 | 524.9
2023-02-11 | 8646 | 53.9 | 25.21 | 4.45 | 4.54 | 1.14 | 2.35 | 3.23 |  | 0.73 | 0.48 |  | 0.28 | 1.26 | 96.03 |  |  | 22.4 |  |  | 0.17 | 1.77 | 445 | [6 empty] | 951 | 18.5 | 26 | 45 | 540.2
2023-02-13 | 1808 | 57.21 | 28.77 | 4.97 | 4.66 | 1.04 | 3 | 4.06 |  | 0.75 | 0.36 |  | 0.2 | 2.91 | 104.82 |  |  | 18.04 |  |  | 0.81 | 5.1 | 134 | [6 empty] | 658 | 15.4 | 34.7 | 45.2 | 597.5
2023-02-14 | 8788 | 58.56 | 28.26 | 4.83 | 4.4 | 1.96 | 2.08 | 4.3 | 10.36 | 0.47 | 0.16 |  | 0.2 | 3.89 | 105.02 |  |  | 22.64 |  |  | 0.26 | 0.84 | 465 | 3.71 | 4:19 | 5:02 | 51.1 | -0.023 | 29.5 | 959 | 18.9 | * | 41.7 | 551
2023-02-15 | 8974 | 59.6 | 29.61 | 4.87 | 4.46 | 1.26 | 2.47 | 4.02 |  | 0.8 | 0.76 |  | 0.52 | 4.57 | 107.85 |  |  | 11.82 |  |  | 1.94 | 4.63 | 780 | [6 empty] | 1023 | 17.9 | 37.4 | 43.6 | 581.4
2023-02-16 | 8541 | 52.91 | 29.45 | 4.38 | 4.35 | 1.12 | 3.14 | 4.81 |  | 0.67 | 0.13 |  | 0.96 | 4.48 | 100.96 |  |  | 13.95 |  |  | 0.7 | 5.73 | 652 | [6 empty] | 865 | 15.7 | 28.9 | 50 | 577.4
2023-02-17 | 8925 | 59 | 26 | 4.56 | 4.48 | 1.47 | 2.02 | 3.98 |  | 0.51 | 0.98 |  | 0.9 | 4.53 | 103 |  |  | 21.89 |  |  | 1.01 | 6.34 | 305 | [6 empty] | 895 | 15.7 | 32.1 | 40 | 569.6
2023-02-18 | 830 | 58.86 | 29.84 | 4.69 | 4.26 | 1.41 | 2.17 | 4.8 |  | 0.39 | 0.11 |  | 0.83 | 3.27 | 106.53 |  |  | 23.86 |  |  | 0.44 | 0.63 | 279 | [6 empty] | 965 | 20.2 | 35.6 | 46.5 | 558.1
2023-02-20 | 9110 | 50.68 | 29.29 | 4.82 | 4.32 | 1.75 | 2.71 | 3.69 |  | 0.6 | 0.76 |  | 0.86 | 2.59 | 98.62 |  |  | 22.65 |  |  | 1.25 | 2.68 | 508 | [6 empty] | 884 | 19 | 35.9 | 46.5 | 523.5
2023-02-21 | 7271 | 54.87 | 28.82 | 4.24 | 4.56 | 1.34 | 3.46 | 3.69 |  | 0.1 | 0.13 |  | 0.87 | 4.23 | 101.21 |  |  | 8.68 |  |  | 0.19 | 0.63 | 130 | 2.76 | 4:34 | 6:00 | 78.2 | -0.021 | 33.7 | 1071 | 17.5 | * | 47.6 | 576.5
2023-02-22 | 421 | 56.67 | 25.15 | 4.16 | 4.17 | 1.22 | 3.22 | 3.76 |  | 0.44 | 0.91 |  | 0.6 | 3.63 | 99.7 |  |  | 20.03 |  |  | 1.21 | 5.35 | 691 | [6 empty] | 827 | 17.8 | 40 | 43.6 | 523.1
2023-02-23 | 3906 | 52.79 | 26.92 | 4.4 | 4.14 | 1.13 | 3.1 | 4.68 |  | 0.72 | 0.1 |  | 0.86 | 4.12 | 97.98 |  |  | 25.92 |  |  | 1.12 | 2.26 | 315 | [6 empty] | 1086 | 17.9 | 28.6 | 48 | 540.9
2023-02-24 | 3725 | 53.19 | 26.26 | 4.88 | 4.05 | 1.22 | 3.47 | 3.2 |  | 0.37 | 0.63 |  | 0.89 | 2.85 | 97.27 |  |  | 3.82 |  |  | 1.02 | 7.36 | 628 | [6 empty] | 934 | 16.6 | 27.7 | 47.3 | 523.6
2023-02-25 | 6040 | 51.62 | 26.42 | 4.04 | 4.5 | 1.48 | 2.5 | 3.72 | 6.73 | 0.15 | 0.73 |  | 0.35 | 1.54 | 95.16 |  |  | 16.4 |  |  | 0.98 | 3.89 | 329 | 2.17 | 6:43 | 5:17 | 79.2 | -0.024 | 25.2 | 825 | 15 | * | 43.9 | 576.3
2023-03-01 | 7502 | 57.7 | 25.98 | 4.46 | 4.37 | 1.98 | 2.97 | 3.66 |  | 0.16 | 0.42 |  | 0.15 | 2.55 | 101.7 |  |  | 21.18 |  |  | 1.07 | 3.73 | 724 | [6 empty] | 923 | 19.5 | 36.9 | 44.4 | 517.9
2023-03-02 | 3199 | 51.22 | 25.63 | 4.68 | 4.73 | 1.6 | 3.43 | 3.79 |  | 0.7 | 0.11 |  | 0.44 | 2.67 | 95.89 |  |  | 8.76 |  |  | 1.04 | 5.93 | 130 | [6 empty] | 966 | 20.9 | 32.7 | 45.8 | 593.3
2023-03-03 | 9870 | 51.59 | 26.46 | 4.53 | 4.31 | 1.95 | 2.91 | 4.73 |  | 0.11 | 0.14 |  | 0.41 | 1.46 | 96.73 |  |  | 3.77 |  |  | 1.93 | 7.12 | 214 | [6 empty] | 927 | 15 | 32.9 | 45.5 | 511.6
2023-03-04 | 5434 | 52.45 | 26.37 | 4.6 | 4.44 | 1.74 | 2.58 | 3.94 |  | 0.53 | 0.56 |  | 0.64 | 4.89 | 97.21 |  |  | 19.99 |  |  | 0.17 | 4.61 | 303 | [6 empty] | 827 | 17.2 | 39.7 | 41.2 | 512.2
2023-03-06 | 8390 | 55.62 | 28.42 | 4.6 | 4.18 | 1.39 | 2.78 | 4.01 |  | 0.3 | 0.8 |  | 0.18 | 4.6 | 102.1 |  |  | 24.36 |  |  | 0.17 | 3.88 | 787 | [6 empty] | 773 | 20.9 | 33.7 | 49.5 | 594.2
2023-03-07 | 4161 | 53.37 | 27.54 | 4.34 | 4.47 | 1.94 | 2.5 | 3.86 | 6.53 | 0.13 | 0.17 |  | 0.82 | 3.88 | 98.32 |  |  | 1.43 |  |  | 1.56 | 7.97 | 485 | 3.95 | 4:05 | 6:58 | 58.5 | -0.024 | 28.1 | 924 | 18.6 | * | 46.8 | 592.1
2023-03-08 | 2095 | 57 | 27.31 | 4.4 | 4.75 | 1.66 | 3.2 | 3.97 |  | 0.24 | 0.61 |  | 0.11 | 1.38 | 103.14 |  |  | 15.95 |  |  | 1.5 | 7.41 | 606 | [6 empty] | 948 | 20.7 | 38.4 | 44.1 | 587.1
2023-03-09 | 8035 | 52.78 | 27.48 | 4.88 | 4.13 | 1.11 | 3.17 | 4.44 |  | 0.78 | 0.37 |  | 0.84 | 1.35 | 99.14 |  |  | 22.55 |  |  | 0.36 | 7.37 | 192 | [6 empty] | 1093 | 17.5 | 32.7 | 45.7 | 587.1
2023-03-10 | 3092 | 57.12 | 28.17 | 4.18 | 4.03 | 1.84 | 2.31 | 4.97 |  | 0.33 | 0.76 |  | 0.98 | 2.99 | 103.71 |  |  | 16.45 |  |  | 1.88 | 5.4 | 546 | [6 empty] | 760 | 19.1 | 34.2 | 41.9 | 517.5
2023-03-11 | 6202 | 59.39 | 29.39 | 4.96 | 4.15 | 1.77 | 2.62 | 3.04 |  | 0.69 | 0.65 |  | 0.58 | 3.41 | 106.66 |  |  | 11.44 |  |  | 0.35 | 1.84 | 375 | [6 empty] | 942 | 18.3 | 28.5 | 41 | 571.6
2023-03-13 | 6954 | 57.2 | 25.7 | 4.45 | 4.41 | 1 | 3.1 | 3.76 |  | 0.95 | 0.68 |  | 0.32 | 2.97 | 101.25 |  |  | 13.9 |  |  | 1.51 | 7.27 | 164 | [6 empty] | 746 | 17.9 | 29.4 | 45.5 | 593.5
2023-03-14 | 24 | 51.89 | 27.56 | 4.66 | 4.81 | 1.43 | 3.42 | 3.38 | 5.45 | 0.76 | 0.8 |  | 0.75 | 1.8 | 98.71 |  |  | 11.91 |  |  | 1.15 | 6.89 | 333 | 3.15 | 5:17 | 6:58 | 77.8 | -0.027 | 34.1 | 754 | 18 | * | 43.9 | 597.5
2023-03-15 | 6734 | 53.44 | 25.37 | 4.03 | 4.18 | 1.44 | 3.22 | 3.07 |  | 0.73 | 0.46 |  | 0.59 | 2.38 | 95.94 |  |  | 10.46 |  |  | 0.43 | 2.4 | 676 | [6 empty] | 765 | 15 | 34.4 | 41.2 | 511.4
2023-03-16 | 9431 | 53.89 | 28.99 | 4.53 | 4.77 | 1.43 | 3.11 | 3.29 |  | 0.36 | 0.82 |  | 0.56 | 3.05 | 101.19 |  |  | 21.26 |  |  | 0.42 | 1.63 | 556 | [6 empty] | 917 | 19.3 | 32.1 | 44 | 532.1
2023-03-17 | 240 | 52.38 | 29.18 | 4.35 | 4.27 | 1.09 | 3.09 | 3.55 |  | 0.81 | 0.25 |  | 0.3 | 3.22 | 98.97 |  |  | 7.53 |  |  | 1.79 | 2.23 | 471 | [6 empty] | 783 | 16.8 | 38.4 | 44.1 | 595.3
2023-03-18 | 6036 | 52.46 | 26.16 | 4.11 | 4.92 | 1.61 | 3.2 | 4.93 |  | 0.99 | 0.85 |  | 0.75 | 1.17 | 99.23 |  |  | 9.98 |  |  | 0.24 | 5.3 | 280 | [6 empty] | 870 | 15.3 | 29.4 | 44.6 | 580.8
2023-03-20 | 1190 | 53.56 | 29.44 | 4.47 | 4.63 | 1.89 | 3.18 | 3.66 |  | 0.94 | 0.93 |  | 0.21 | 4.26 | 102.7 |  |  | 10.48 |  |  | 0.36 | 4.29 | 273 | [6 empty] | 643 | 15.1 | 32.9 | 47.7 | 567.4
2023-03-21 | 4996 | 52.52 | 28 | 4.51 | 4.27 | 1.24 | 2.08 | 3.73 | 11.14 | 0.33 | 0.38 |  | 0.17 | 2.83 | 97.06 |  |  | 10.21 |  |  | 1.97 | 5.97 | 262 | 2.41 | 5:02 | 5:46 | 93.8 | -0.018 | 25.7 | 665 | 17.6 | * | 46.8 | 592.2
2023-03-22 | 3795 | 51.15 | 29.34 | 4.23 | 4.68 | 1.89 | 2.76 | 3.72 |  | 0.58 | 0.4 |  | 0.31 | 3.29 | 98.75 |  |  | 10.27 |  |  | 1.84 | 4.89 | 173 | [6 empty] | 932 | 17.9 | 30.3 | 48.8 | 559.2
2023-03-23 | 905 | 55.09 | 27.4 | 4.74 | 4.11 | 1.57 | 2.25 | 3.26 |  | 0.53 | 0.37 |  | 0.72 | 2.13 | 99.32 |  |  | 9.68 |  |  | 1.55 | 3.57 | 180 | [6 empty] | 686 | 18.8 | 32.6 | 49.3 | 523.2
2023-03-25 | 9583 | 50.15 | 29.35 | 4.39 | 4.93 | 1.77 | 2.38 | 4.26 |  | 0.18 | 0.55 |  | 0.87 | 2.39 | 97.96 |  |  | 17.08 |  |  | 1.34 | 3.94 | 256 | [6 empty] | 875 | 18 | 37.7 | 49.3 | 549.1
2023-03-27 | 861 | 51.87 | 28.99 | 4.88 | 4.51 | 1.5 | 2.01 | 4.1 |  | 0.67 | 0.88 |  | 0.93 | 3.27 | 99.41 |  |  | 4.72 |  |  | 1.19 | 5.75 | 565 | [6 empty] | 902 | 15.1 | 33.7 | 49.4 | 511.4
2023-03-28 | 5987 | 51.45 | 25.95 | 4.17 | 4.77 | 1.7 | 2.82 | 4.92 | 11.73 | 0.36 | 0.86 |  | 0.11 | 3.79 | 97 |  |  | 15.23 |  |  | 1.93 | 1.82 | 533 | 3.03 | 6:43 | 6:14 | 92 | -0.018 | 24.9 | 725 | 15 | * | 41.6 | 581.7
2023-03-29 | 315 | 59.52 | 29.6 | 4.34 | 4.8 | 1.54 | 2.85 | 4.54 |  | 0.39 | 0.58 |  | 0.87 | 3.81 | 108.16 |  |  | 5.94 |  |  | 1.38 | 0.72 | 674 | [6 empty] | 1099 | 20 | 39.6 | 43.5 | 502.5
2023-03-30 | 9176 | 52.2 | 27.61 | 4.19 | 4.43 | 1.15 | 2.15 | 3.01 |  | 0.3 | 0.75 |  | 0.47 | 4.37 | 95.79 |  |  | 26.8 |  |  | 0.94 | 7.03 | 758 | [6 empty] | 1000 | 15.1 | 37.9 | 49.7 | 545.5
2023-03-31 | 1153 | 54.93 | 27.8 | 4.72 | 4.64 | 1.6 | 2.28 | 3.92 |  | 0.7 | 0.8 |  | 0.39 | 4.46 | 101.39 |  |  | 23.29 |  |  | 1.61 | 6.96 | 502 | [6 empty] | 721 | 15.1 | 25.8 | 45.7 | 510.2
2023-04-01 | 2842 | 52.45 | 27.37 | 4.65 | 4.38 | 1.8 | 2.78 | 4.56 |  | 0.46 | 0.8 |  | 0.29 | 3.44 | 99.25 |  |  | 25.62 |  |  | 0.74 | 3.77 | 660 | [6 empty] | 809 | 17.6 | 39.8 | 49 | 550.1
2023-04-03 | 8181 | 58.99 | 28.25 | 4.81 | 4.19 | 2 | 2.73 | 4.81 |  | 0.43 | 0.71 |  | 0.38 | 3.14 | 106.92 |  |  | 7.71 |  |  | 0.4 | 6.35 | 590 | [6 empty] | 723 | 20.1 | 32.6 | 40.7 | 519.6
2023-04-04 | 2275 | 58.87 | 25.95 | 4.34 | 4.73 | 2 | 2.41 | 3.8 | 10.13 | 0.74 | 0.9 |  | 0.18 | 2.3 | 103.74 |  |  | 17.63 |  |  | 1.59 | 7.44 | 579 | 2.91 | 4:05 | 5:02 | 68.4 | -0.02 | 26.4 | 743 | 18 | * | 43.8 | 545.2
2023-04-05 | 445 | 55.95 | 26.2 | 4.31 | 4.62 | 1.21 | 2.06 | 3.15 |  | 0.35 | 0.97 |  | 0.51 | 2.59 | 98.82 |  |  | 20.67 |  |  | 0.7 | 1.16 | 744 | [6 empty] | 774 | 18.9 | 30.8 | 46 | 559
2023-04-07 | 9850 | 53.49 | 28.1 | 4.68 | 4.98 | 1.44 | 2.2 | 3.72 |  | 0.71 | 0.35 |  | 0.33 | 2.73 | 99.67 |  |  | 21.98 |  |  | 0.26 | 6.31 | 585 | [6 empty] | 1094 | 17.3 | 29.7 | 47.5 | 582.6
2023-04-08 | 9199 | 56.97 | 28.11 | 4.39 | 4.89 | 1.42 | 2.71 | 4.89 |  | 0.27 | 0.67 |  | 0.24 | 1.61 | 104.32 |  |  | 7.42 |  |  | 0.79 | 5.44 | 719 | [6 empty] | 828 | 15.3 | 37.6 | 41 | 520.4
2023-04-10 | 7809 | 53.53 | 29.34 | 4.82 | 4.46 | 1.45 | 3.32 | 3.16 |  | 0.99 | 0.6 |  | 0.68 | 3.71 | 101.67 |  |  | 8.59 |  |  | 1.9 | 7.08 | 373 | [6 empty] | 935 | 15.4 | 37.1 | 42.2 | 510.3
2023-04-11 | 2887 | 53.12 | 26.81 | 4.61 | 4.98 | 1.91 | 2.45 | 4.74 | 6.95 | 0.24 | 0.28 |  | 0.72 | 4.53 | 99.14 |  |  | 8.77 |  |  | 0.77 | 7.62 | 162 | 3.71 | 6:43 | 7:12 | 91.1 | -0.018 | 20.7 | 830 | 18.8 | * | 42.3 | 512
2023-04-12 | 5104 | 55.13 | 25.31 | 4.42 | 4.83 | 1.37 | 2.52 | 4.15 |  | 0.36 | 0.59 |  | 0.87 | 4.28 | 98.68 |  |  | 13.74 |  |  | 0.25 | 6.13 | 748 | [6 empty] | 822 | 19.2 | 40.7 | 40.3 | 565.6
2023-04-13 | 9876 | 57.55 | 26.11 | 4.5 | 4.28 | 1.81 | 2.03 | 3.82 |  | 0.97 | 0.17 |  | 0.62 | 2.07 | 101.24 |  |  | 11.95 |  |  | 1.61 | 0.95 | 431 | [6 empty] | 602 | 18.4 | 32.2 | 42.2 | 513
2023-04-15 | 6868 | 53.6 | 29.33 | 4.32 | 4.42 | 1.3 | 3.07 | 3.37 |  | 0.16 | 0.57 |  | 0.85 | 2.99 | 100.14 |  |  | 15.14 |  |  | 1.98 | 7.29 | 458 | [6 empty] | 1030 | 17.2 | 29 | 42.3 | 549.3
2023-04-17 | 9071 | 51.35 | 25.41 | 4.35 | 4.08 | 1.45 | 3.01 | 3.92 |  | 0.4 | 0.99 |  | 0.21 | 3.13 | 94.96 |  |  | 15.46 |  |  | 0.19 | 0.96 | 205 | [6 empty] | 973 | 15.6 | 33.1 | 43.7 | 538.3
2023-04-18 | 9016 | 50.05 | 26.41 | 4.61 | 4.78 | 1.45 | 2.72 | 4.95 | 11.75 | 0.35 | 0.13 |  | 0.44 | 4.48 | 95.45 |  |  | 4.09 |  |  | 1.32 | 5.66 | 473 | 2.85 | 5:17 | 6:58 | 78.9 | -0.02 | 31.4 | 901 | 17.1 | * | 46.2 | 559.2
2023-04-19 | 6234 | 50.11 | 26.35 | 4.32 | 4.35 | 1.31 | 2.02 | 3.62 |  | 0.25 | 0.69 |  | 0.42 | 4.05 | 93.02 |  |  | 13.37 |  |  | 0.54 | 2.01 | 648 | [6 empty] | 827 | 16.6 | 35.5 | 43.7 | 505.4
2023-04-20 | 3743 | 51.11 | 26.34 | 4.77 | 4.53 | 1.49 | 3.19 | 4.63 |  | 0.85 | 0.64 |  | 0.33 | 4.82 | 97.55 |  |  | 5.06 |  |  | 1.16 | 1.27 | 609 | [6 empty] | 1079 | 15.8 | 29.9 | 44.6 | 571.7
2023-04-21 | 4496 | 54.62 | 28.34 | 4.31 | 4.5 | 1.58 | 2.56 | 4.05 |  | 0.87 | 0.62 |  | 0.71 | 1.06 | 101.45 |  |  | 28.25 |  |  | 1.35 | 3.97 | 704 | [6 empty] | 617 | 20.5 | 35.4 | 47.6 | 562.4
2023-04-22 | 7105 | 52.13 | 25.83 | 4.09 | 4.92 | 1.14 | 2.44 | 3.91 |  | 0.56 | 0.52 |  | 0.37 | 3.32 | 95.54 |  |  | 9.31 |  |  | 0.6 | 0.26 | 449 | [6 empty] | 1007 | 20.4 | 31 | 46.2 | 502.7
2023-04-24 | 6397 | 58.36 | 29.38 | 4.64 | 4.1 | 1.13 | 2.35 | 3.09 |  | 0.56 | 0.3 |  | 0.68 | 3.39 | 103.91 |  |  | 4.05 |  |  | 1.82 | 7.72 | 140 | [6 empty] | 853 | 17.1 | 27.7 | 44.6 | 509.6
2023-04-25 | 8870 | 54.7 | 27.26 | 4.57 | 4.81 | 1.46 | 2.08 | 3.25 | 7.09 | 0.7 | 0.61 |  | 0.73 | 4.95 | 99.44 |  |  | 24.91 |  |  | 0.25 | 5.21 | 705 | 3.47 | 6:00 | 6:00 | 90.4 | -0.027 | 20.5 | 659 | 15.6 | * | 42.3 | 559.6
2023-04-26 | 593 | 53.69 | 25.62 | 4.97 | 4.23 | 1.82 | 2.57 | 3.03 |  | 0.28 | 0.29 |  | 0.93 | 4 | 96.5 |  |  | 18.06 |  |  | 0.32 | 0.56 | 108 | [6 empty] | 640 | 15.1 | 27.8 | 44.6 | 509.2
2023-04-27 | 9888 | 55.42 | 25.56 | 4.12 | 4.33 | 1.34 | 2.69 | 4.38 |  | 0.21 | 0.15 |  | 0.11 | 3.58 | 98.2 |  |  | 19.94 |  |  | 1.6 | 3.57 | 546 | [6 empty] | 938 | 15.5 | 26.9 | 41.4 | 538.8
2023-04-28 | 1006 | 57 | 27.11 | 4.93 | 4.95 | 1.78 | 2.36 | 3.43 |  | 0.79 | 0.84 |  | 0.15 | 1.25 | 103.19 |  |  | 10.38 |  |  | 1.17 | 1.7 | 395 | [6 empty] | 790 | 15.9 | 25.1 | 43.8 | 569.5
2023-04-29 | 9265 | 56.54 | 28.17 | 5 | 4.64 | 1.67 | 2.17 | 4.54 |  | 1 | 0.6 |  | 0.79 | 4.12 | 104.33 |  |  | 19.38 |  |  | 1.53 | 7.33 | 263 | [6 empty] | 720 | 20.5 | 25.6 | 49.9 | 595
2023-05-02 | 5939 | 54.45 | 27.76 | 4.74 | 4.43 | 1.75 | 3.09 | 4.66 | 5.22 | 0.46 | 0.91 |  | 0.27 | 1.03 | 102.25 |  |  | 19.9 |  |  | 1.97 | 7.74 | 671 | 2.78 | 3:36 | 6:14 | 81.5 | -0.016 | 29.1 | 1055 | 18.1 | * | 41.7 | 503.4
2023-05-03 | 6809 | 53.23 | 29.78 | 4.46 | 4.71 | 1.52 | 3.35 | 4.34 |  | 0.84 | 0.13 |  | 0.75 | 1.67 | 102.36 |  |  | 7.76 |  |  | 1.53 | 0.58 | 279 | [6 empty] | 1099 | 21 | 40.5 | 50 | 574.7
2023-05-04 | 2951 | 52.55 | 29.87 | 4.9 | 4.32 | 1.96 | 2.07 | 4.33 |  | 0.7 | 0.19 |  | 0.33 | 1.06 | 100.89 |  |  | 28.44 |  |  | 1.78 | 1.14 | 709 | [6 empty] | 852 | 17.8 | 25.9 | 44.1 | 560.2
2023-05-05 | 431 | 51.14 | 25.97 | 4.48 | 4.8 | 2 | 3.42 | 4.66 |  | 0.67 | 0.73 |  | 0.83 | 3.36 | 97.87 |  |  | 3.24 |  |  | 1.86 | 1.21 | 437 | [6 empty] | 990 | 17.2 | 27.4 | 41.9 | 569.2
2023-05-06 | 3201 | 53.47 | 26.48 | 4.77 | 4.64 | 1.14 | 2.91 | 4.33 |  | 0.68 | 0.11 |  | 0.6 | 3.57 | 98.53 |  |  | 15.12 |  |  | 1.8 | 5.68 | 623 | [6 empty] | 726 | 19.3 | 39 | 41.8 | 566.4
2023-05-08 | 7082 | 50.83 | 29.09 | 4.57 | 4.11 | 1.24 | 2.53 | 4.62 |  | 0.71 | 0.26 |  | 0.76 | 4.48 | 97.96 |  |  | 8.62 |  |  | 0.44 | 1.89 | 766 | [6 empty] | 1051 | 19 | 26 | 46 | 515.1
2023-05-09 | 5080 | 50.35 | 29.01 | 4.21 | 4.09 | 1.92 | 2.22 | 3.1 | 11.78 | 0.25 | 0.92 |  | 0.78 | 1.38 | 96.07 |  |  | 10.26 |  |  | 0.21 | 2.16 | 660 | 2.78 | 4:48 | 6:43 | 80.7 | -0.024 | 29.1 | 723 | 15.5 | * | 40.8 | 551.4
2023-05-10 | 676 | 51.2 | 25.52 | 4.74 | 4.57 | 1.94 | 2.77 | 3.09 |  | 0.93 | 0.97 |  | 0.88 | 3.74 | 95.73 |  |  | 27.52 |  |  | 0.79 | 1.18 | 440 | [6 empty] | 714 | 15.4 | 38.3 | 48.9 | 536.9
2023-05-11 | 2292 | 58.55 | 26.98 | 4.86 | 4.66 | 1.54 | 2.02 | 3.89 |  | 0.38 | 0.11 |  | 0.13 | 2.68 | 102.99 |  |  | 11.31 |  |  | 1.86 | 4.89 | 526 | [6 empty] | 684 | 20.8 | 36.5 | 42.7 | 541.1
2023-05-12 | 7255 | 56.97 | 28.42 | 4.92 | 4.68 | 1.18 | 2.41 | 4.25 |  | 0.13 | 0.51 |  | 0.26 | 1.89 | 103.47 |  |  | 5.28 |  |  | 1.55 | 1.54 | 590 | [6 empty] | 828 | 17 | 36.4 | 43.3 | 530.6
2023-05-13 | 9464 | 53.96 | 28.69 | 4.78 | 4.73 | 1.42 | 3.48 | 3.89 |  | 0.6 | 0.24 |  | 0.31 | 1.93 | 101.79 |  |  | 27.23 |  |  | 0.14 | 2.3 | 455 | [6 empty] | 894 | 16.8 | 25.8 | 42.2 | 572.5
2023-05-15 | 6829 | 51.49 | 28.45 | 4.99 | 4.16 | 1.04 | 2.91 | 3.44 |  | 0.66 | 0.6 |  | 0.95 | 1.56 | 97.74 |  |  | 8.49 |  |  | 1.31 | 6.34 | 718 | [6 empty] | 721 | 20.4 | 31 | 47 | 510.6
2023-05-16 | 4233 | 58.03 | 28.76 | 4.32 | 4.54 | 1.02 | 2.64 | 3.04 | 9.02 | 0.21 | 0.54 |  | 0.62 | 4.75 | 103.1 |  |  | 8.16 |  |  | 0.74 | 3.74 | 596 | 3.44 | 6:43 | 6:43 | 62.7 | -0.018 | 21.3 | 1007 | 16 | * | 41 | 562.1
2023-05-17 | 4655 | 55.5 | 26.81 | 4.83 | 4.99 | 1.03 | 2.09 | 4.35 |  | 0.74 | 0.49 |  | 0.33 | 2.61 | 100.83 |  |  | 25.01 |  |  | 0.16 | 4.66 | 531 | [6 empty] | 1015 | 17.7 | 36.7 | 47.8 | 536.8
2023-05-18 | 612 | 56.73 | 26.49 | 4.81 | 4.75 | 1.47 | 2.87 | 4.17 |  | 0.77 | 0.84 |  | 0.14 | 2.64 | 102.9 |  |  | 24.14 |  |  | 1.87 | 3.06 | 303 | [6 empty] | 829 | 15.7 | 28 | 41 | 537.4
2023-05-19 | 8721 | 52.08 | 28.94 | 4.5 | 4.36 | 1.98 | 2.56 | 4.87 |  | 0.86 | 0.81 |  | 0.2 | 2.56 | 100.96 |  |  | 27.6 |  |  | 0.63 | 2.99 | 767 | [6 empty] | 860 | 17.8 | 27 | 44.4 | 523.4
2023-05-20 | 2542 | 56.92 | 27.63 | 4.13 | 4 | 1.81 | 2.21 | 4.27 |  | 0.41 | 0.13 |  | 0.41 | 3.44 | 101.51 |  |  | 14.04 |  |  | 1.48 | 2.89 | 248 | [6 empty] | 1011 | 17.7 | 26.2 | 41.5 | 568.8
2023-05-22 | 8461 | 52.85 | 25.16 | 4.52 | 4.76 | 1.5 | 3.4 | 4.59 |  | 0.25 | 0.51 |  | 0.91 | 2.61 | 97.54 |  |  | 15.09 |  |  | 1.13 | 4.43 | 175 | [6 empty] | 788 | 18.6 | 37.3 | 40.3 | 508.8
2023-05-23 | 3842 | 55.02 | 27.27 | 4.23 | 4.53 | 1.33 | 2.55 | 4.79 | 7.43 | 0.99 | 0.8 |  | 0.98 | 3.96 | 101.51 |  |  | 23.25 |  |  | 0.42 | 2.07 | 654 | 3.94 | 5:17 | 4:05 | 80.9 | -0.024 | 29.6 | 770 | 18.8 | * | 48 | 535.3
2023-05-24 | 5657 | 52.3 | 27.81 | 4.54 | 4.07 | 1.21 | 2.53 | 4.19 |  | 0.15 | 0.27 |  | 0.37 | 1.49 | 97.07 |  |  | 22.82 |  |  | 0.92 | 1.39 | 216 | [6 empty] | 858 | 19.2 | 36 | 45.5 | 530.9
2023-05-26 | 2875 | 51.23 | 29.49 | 4.73 | 4.76 | 1 | 2.08 | 3.19 |  | 0.52 | 0.21 |  | 0.35 | 3.34 | 97.21 |  |  | 1.01 |  |  | 1.16 | 5.47 | 204 | [6 empty] | 853 | 15.3 | 35.2 | 44.6 | 503.8
2023-05-27 | 1230 | 58.03 | 26.06 | 4.2 | 4.08 | 1.48 | 2.22 | 3.26 |  | 0.35 | 0.37 |  | 0.71 | 4.38 | 100.05 |  |  | 4.9 |  |  | 0.59 | 7.35 | 239 | [6 empty] | 830 | 17.1 | 39 | 44.7 | 596.3
2023-05-29 | 8413 | 55.45 | 25.34 | 4.11 | 4.61 | 1.99 | 3.35 | 4.63 |  | 0.6 | 0.81 |  | 0.53 | 3.69 | 100.89 |  |  | 6.16 |  |  | 1.7 | 2.94 | 605 | [6 empty] | 932 | 18.3 | 38.7 | 49.9 | 563.3
2023-05-30 | 485 | 57.79 | 27.9 | 4.78 | 4.49 | 1.24 | 2.85 | 3.68 | 10.59 | 0.33 | 0.23 |  | 0.76 | 3.95 | 103.29 |  |  | 28.85 |  |  | 0.12 | 4.17 | 630 | 2.8 | 4:19 | 3:50 | 54.6 | -0.025 | 28 | 920 | 16.7 | * | 49.7 | 530.5
2023-05-31 | 7696 | 56.87 | 29.01 | 4.28 | 4.29 | 1.72 | 3.21 | 4.38 |  | 0.29 | 0.11 |  | 0.92 | 4.79 | 104.16 |  |  | 1.49 |  |  | 1.75 | 2.45 | 397 | [6 empty] | 1022 | 15.7 | 38.4 | 41.2 | 567.5
2023-06-01 | 7721 | 55.04 | 26.01 | 4.25 | 4.49 | 1.22 | 2.68 | 4.99 |  | 0.78 | 0.91 |  | 0.5 | 2.06 | 100.37 |  |  | 2.57 |  |  | 1.8 | 4.09 | 264 | [6 empty] | 728 | 15.6 | 40.7 | 45.3 | 581.5
2023-06-02 | 2578 | 57.4 | 29.46 | 4.79 | 4.03 | 1.29 | 2.56 | 3.06 |  | 0.14 | 0.59 |  | 0.67 | 4.37 | 103.32 |  |  | 9.93 |  |  | 0.89 | 1.31 | 471 | [6 empty] | 884 | 19.3 | 37.2 | 49.2 | 585.5
2023-06-03 | 9539 | 55.85 | 29.05 | 5 | 4.24 | 1.36 | 2.45 | 4.43 |  | 0.25 | 0.73 |  | 0.68 | 3.84 | 103.36 |  |  | 2.18 |  |  | 0.27 | 0.82 | 327 | [6 empty] | 798 | 16 | 25.5 | 46.9 | 526.4
2023-06-05 | 6079 | 59.79 | 27.56 | 4.62 | 4.87 | 1.04 | 2.49 | 4.83 |  | 0.99 | 0.33 |  | 0.97 | 1.12 | 106.52 |  |  | 10.68 |  |  | 1.74 | 5 | 789 | [6 empty] | 724 | 19.1 | 35.6 | 41.3 | 547.5
2023-06-06 | 3904 | 57.54 | 27.89 | 4.44 | 4.77 | 1.55 | 3.34 | 4.6 | 11.32 | 0.29 | 0.34 |  | 0.95 | 2.46 | 104.76 |  |  | 14.91 |  |  | 0.22 | 0.64 | 509 | 2.29 | 4:34 | 6:00 | 59.5 | -0.024 | 30.1 | 715 | 16.3 | * | 40.3 | 520.3
2023-06-07 | 8026 | 57.65 | 25.37 | 4.03 | 4.67 | 1.97 | 2.82 | 4.32 |  | 0.95 | 0.3 |  | 0.32 | 1.21 | 102.08 |  |  | 18.63 |  |  | 1.07 | 1.63 | 103 | [6 empty] | 1079 | 16.5 | 29.5 | 47.8 | 534.8
2023-06-08 | 8813 | 55.86 | 26.02 | 4.41 | 4.09 | 1.25 | 3.35 | 3.31 |  | 0.68 | 0.86 |  | 0.7 | 4.42 | 99.83 |  |  | 22.07 |  |  | 0.91 | 5.46 | 538 | [6 empty] | 708 | 17.6 | 33.2 | 43.1 | 521.2
2023-06-09 | 7924 | 59.41 | 26.64 | 4.66 | 4.91 | 1.27 | 2.74 | 4.35 |  | 0.42 | 0.49 |  | 0.2 | 2.07 | 104.89 |  |  | 27.48 |  |  | 1.2 | 1.6 | 439 | [6 empty] | 1034 | 15.1 | 26.4 | 46.3 | 593.2
2023-06-10 | 7649 | 52.65 | 25.23 | 4.06 | 4.16 | 1.4 | 3.09 | 3.03 |  | 0.66 | 0.31 |  | 0.51 | 3.66 | 94.59 |  |  | 13.42 |  |  | 1.75 | 4.3 | 492 | [6 empty] | 738 | 16.2 | 35.2 | 43.6 | 577.2
2023-06-12 | 4386 | 52.18 | 28.79 | 4.25 | 4.86 | 1.36 | 2.38 | 4.55 |  | 0.46 | 0.56 |  | 0.24 | 4.52 | 99.39 |  |  | 25.34 |  |  | 1.52 | 6.06 | 784 | [6 empty] | 977 | 19.6 | 28.8 | 46.1 | 571
2023-06-13 | 7496 | 57.26 | 25.3 | 4.58 | 4.57 | 1.37 | 2.82 | 4.85 | 6.02 | 0.4 | 0.85 |  | 0.8 | 2.6 | 102 |  |  | 20.14 |  |  | 1.13 | 2.27 | 263 | 3.04 | 6:58 | 3:36 | 67.6 | -0.022 | 22.1 | 904 | 16.6 | * | 43.2 | 520
2023-06-14 | 6754 | 53.66 | 26.54 | 4.12 | 4.14 | 1.09 | 2.29 | 3.94 |  | 0.79 | 0.94 |  | 0.62 | 1.58 | 97.51 |  |  | 26.3 |  |  | 1.9 | 4.23 | 725 | [6 empty] | 631 | 16.7 | 39.2 | 49.6 | 541.4
2023-06-15 | 5043 | 52.53 | 25.61 | 4.54 | 4.09 | 1.45 | 3.14 | 4.21 |  | 0.24 | 0.82 |  | 0.31 | 2.37 | 96.63 |  |  | 26.71 |  |  | 1.05 | 3.07 | 490 | [6 empty] | 726 | 20 | 31.3 | 49.4 | 509.1
2023-06-16 | 6261 | 54.42 | 26.96 | 4.63 | 4.27 | 1.17 | 2.66 | 4.33 |  | 0.16 | 0.37 |  | 0.88 | 1.55 | 98.97 |  |  | 18.25 |  |  | 0.36 | 6.02 | 418 | [6 empty] | 921 | 18.2 | 29.5 | 45.9 | 579.3
2023-06-19 | 2327 | 50.37 | 25.55 | 4.99 | 4.73 | 1.77 | 3.16 | 4.25 |  | 0.59 | 0.41 |  | 0.81 | 1.23 | 95.82 |  |  | 22.11 |  |  | 1.47 | 7.46 | 534 | [6 empty] | 934 | 16.2 | 30.7 | 42.4 | 519.9
2023-06-21 | 3437 | 57.2 | 25.92 | 4.76 | 4.4 | 1.07 | 2.95 | 3.49 | 10.62 | 0.22 | 0.45 |  | 0.16 | 2.06 | 100.46 |  |  | 17.75 |  |  | 1.77 | 6.6 | 438 | 3.64 | 3:36 | 5:31 | 68.6 | -0.03 | 20.1 | 968 | 15.2 | * | 48.5 | 568.6
2023-06-22 | 3780 | 59.27 | 26.51 | 4.08 | 4.71 | 1.58 | 2.93 | 4.96 |  | 0.96 | 0.69 |  | 0.94 | 3.28 | 105.69 |  |  | 11.08 |  |  | 1.58 | 0.16 | 460 | [6 empty] | 683 | 15.6 | 36.7 | 49 | 513.9
2023-06-23 | 1388 | 54.47 | 26.35 | 4.88 | 4.65 | 1.05 | 2.37 | 3.64 |  | 0.8 | 0.61 |  | 0.36 | 2.36 | 98.82 |  |  | 11.81 |  |  | 1.06 | 6.11 | 431 | [6 empty] | 1068 | 18.3 | 26.1 | 48.9 | 542
2023-06-24 | 1811 | 56.22 | 29.51 | 4.16 | 4.56 | 1.69 | 3.28 | 4.41 |  | 0.1 | 0.61 |  | 0.12 | 4.28 | 104.54 |  |  | 10.77 |  |  | 0.4 | 7.41 | 547 | [6 empty] | 940 | 16.5 | 33.4 | 46.5 | 543.1
2023-06-26 | 1218 | 56.99 | 25.98 | 4.33 | 4.06 | 1.09 | 2.46 | 4.69 |  | 0.47 | 0.94 |  | 0.84 | 2.72 | 101.01 |  |  | 26.9 |  |  | 1.22 | 3.76 | 298 | [6 empty] | 1027 | 21 | 29.4 | 41 | 567.3
2023-06-27 | 4029 | 59.48 | 26.38 | 5 | 4.73 | 1.27 | 2.35 | 4.73 | 11.61 | 1 | 0.41 |  | 0.88 | 4.91 | 105.35 |  |  | 20.01 |  |  | 1.81 | 1.83 | 738 | 2.05 | 6:29 | 6:29 | 73.2 | -0.02 | 22.8 | 611 | 19.7 | * | 42 | 520.1
2023-06-28 | 3263 | 57.1 | 27.19 | 4.52 | 4.76 | 1.42 | 2.41 | 3.03 |  | 0.79 | 0.53 |  | 0.69 | 2.15 | 101.75 |  |  | 20.37 |  |  | 1.43 | 1.95 | 483 | [6 empty] | 1013 | 19.2 | 27.4 | 44.8 | 566.7
2023-06-29 | 8454 | 59.98 | 25.06 | 4.49 | 4.07 | 1.2 | 2.66 | 3.77 |  | 0.7 | 0.32 |  | 0.56 | 4.25 | 102.25 |  |  | 23 |  |  | 0.84 | 6.6 | 701 | [6 empty] | 1008 | 16.8 | 29.5 | 40.8 | 595.7
2023-06-30 | 4979 | 51.23 | 25.84 | 4.97 | 4.36 | 1.07 | 2.1 | 4.41 |  | 0.91 | 0.78 |  | 0.16 | 4.43 | 95.67 |  |  | 12.44 |  |  | 1.38 | 7.09 | 388 | [6 empty] | 871 | 16.7 | 36.3 | 44.4 | 531.1
2023-07-01 | 1268 | 59.39 | 26.84 | 4.14 | 4.01 | 1.26 | 3.07 | 4.91 |  | 0.85 | 0.71 |  | 0.73 | 2.49 | 105.18 |  |  | 5.64 |  |  | 0.4 | 3.67 | 176 | [6 empty] | 672 | 15 | 33.1 | 45.7 | 506.8
2023-07-03 | 8681 | 51.11 | 25.99 | 4.36 | 4.26 | 1.65 | 3.33 | 3.67 |  | 0.99 | 0.54 |  | 0.93 | 2.01 | 95.9 |  |  | 4.92 |  |  | 1.93 | 7.64 | 599 | [6 empty] | 754 | 18.4 | 33.4 | 40.3 | 530.4
2023-07-04 | 4896 | 53.91 | 29.36 | 4.32 | 4.6 | 1.84 | 2.81 | 4.41 | 9.36 | 0.71 | 0.69 |  | 0.76 | 3.58 | 102.65 |  |  | 18.55 |  |  | 0.57 | 5.43 | 302 | 3.03 | 4:34 | 6:29 | 52.8 | -0.026 | 34.1 | 708 | 16.4 | * | 41.8 | 573.5
2023-07-05 | 9702 | 50.47 | 26.87 | 4.61 | 4.2 | 1.34 | 2.94 | 4.26 |  | 0.83 | 0.65 |  | 0.68 | 4.2 | 96.17 |  |  | 19.11 |  |  | 0.56 | 3.19 | 733 | [6 empty] | 855 | 20.6 | 28.1 | 47.3 | 525.7
2023-07-06 | 3935 | 51.28 | 29.52 | 4.15 | 4.01 | 1.07 | 3.47 | 3.89 |  | 0.39 | 0.1 |  | 0.83 | 3.7 | 97.88 |  |  | 28.85 |  |  | 0.72 | 4.9 | 601 | [6 empty] | 1052 | 18.2 | 36.4 | 42.6 | 560.2
2023-07-07 | 8462 | 52.77 | 28.18 | 4.22 | 4.89 | 1.63 | 3 | 4.9 |  | 0.48 | 0.9 |  | 0.29 | 3.73 | 100.97 |  |  | 24.7 |  |  | 1.85 | 6.3 | 425 | [6 empty] | 722 | 20.5 | 34.6 | 43 | 543.3
2023-07-08 | 5887 | 50.86 | 26.76 | 4.85 | 4.32 | 1.6 | 3.26 | 3.75 |  | 0.66 | 0.53 |  | 0.48 | 3.37 | 96.59 |  |  | 25.64 |  |  | 1.59 | 7.27 | 214 | [6 empty] | 923 | 20.3 | 35.3 | 49.8 | 559.4
2023-07-10 | 7814 | 50.94 | 28.24 | 4.45 | 4.15 | 1.25 | 2.18 | 4.15 |  | 0.16 | 0.63 |  | 0.44 | 4.97 | 96.15 |  |  | 11.81 |  |  | 0.47 | 3.01 | 498 | [6 empty] | 884 | 20.3 | 30.4 | 41.3 | 583.2
2023-07-11 | 9870 | 53.85 | 26.4 | 4.72 | 4.22 | 1.86 | 3.08 | 4.82 | 10.86 | 0.47 | 0.69 |  | 0.74 | 1.5 | 100.11 |  |  | 6.16 |  |  | 1.21 | 0.62 | 261 | 3.65 | 4:05 | 4:05 | 60.3 | -0.016 | 28.3 | 1080 | 18.1 | * | 44.5 | 538.2
2023-07-12 | 2238 | 59.42 | 28.71 | 4.76 | 4.53 | 1.19 | 3.48 | 3.09 |  | 0.12 | 0.36 |  | 0.97 | 2.98 | 105.66 |  |  | 13.83 |  |  | 1.29 | 2.79 | 279 | [6 empty] | 755 | 17.5 | 37.7 | 41.2 | 568.1
2023-07-13 | 8545 | 51.41 | 26.17 | 4.06 | 4.66 | 1.79 | 2.92 | 4.52 |  | 0.22 | 0.38 |  | 0.39 | 3.9 | 96.13 |  |  | 24.05 |  |  | 0.6 | 3.96 | 191 | [6 empty] | 1034 | 16 | 26.6 | 41.7 | 505.6
2023-07-14 | 9490 | 54 | 29.25 | 4.98 | 4.25 | 1.2 | 3.35 | 4.17 |  | 0.8 | 0.72 |  | 0.26 | 1.51 | 102.72 |  |  | 22.76 |  |  | 0.7 | 1.37 | 354 | [6 empty] | 807 | 19.6 | 29.1 | 43.2 | 595.4
2023-07-15 | 7791 | 54.45 | 27.01 | 4.83 | 4.54 | 1.65 | 3.26 | 4.72 |  | 0.68 | 0.78 |  | 0.95 | 2.23 | 101.92 |  |  | 29.61 |  |  | 1.44 | 7.26 | 536 | [6 empty] | 1037 | 19.8 | 28.2 | 43.7 | 592.8
2023-07-17 | 6946 | 50.95 | 27.6 | 4.85 | 4.6 | 1.84 | 2.72 | 3.21 |  | 0.53 | 0.49 |  | 0.41 | 4.16 | 96.79 |  |  | 15.77 |  |  | 1.42 | 4.92 | 405 | [6 empty] | 855 | 20.8 | 39 | 42.2 | 515.8
2023-07-18 | 1769 | 59.78 | 25.28 | 4.07 | 4.57 | 1.87 | 2.26 | 3.06 | 10.45 | 0.46 | 0.98 |  | 0.21 | 2.33 | 102.33 |  |  | 1.05 |  |  | 1.12 | 1.24 | 542 | 2.59 | 4:34 | 5:31 | 82.8 | -0.029 | 34.7 | 860 | 20.9 | * | 40.1 | 531.3
2023-07-19 | 5346 | 55.35 | 27.62 | 4.13 | 4.4 | 1.8 | 3.34 | 4.18 |  | 0.94 | 0.55 |  | 0.43 | 4.77 | 102.31 |  |  | 20.12 |  |  | 1.01 | 0.6 | 478 | [6 empty] | 683 | 20.5 | 25.2 | 40.9 | 582.1
2023-07-20 | 3195 | 52.59 | 29.14 | 4.18 | 4.04 | 1.34 | 2.78 | 4.72 |  | 0.69 | 0.26 |  | 0.9 | 1.46 | 99.74 |  |  | 11.42 |  |  | 1.34 | 3.12 | 573 | [6 empty] | 652 | 20.1 | 31.4 | 48.9 | 595
2023-07-21 | 3121 | 50.04 | 26.56 | 4.1 | 4.25 | 1.63 | 2.58 | 3.67 |  | 0.54 | 0.28 |  | 0.67 | 4.64 | 93.65 |  |  | 8.39 |  |  | 0.96 | 1.37 | 735 | [6 empty] | 768 | 18.4 | 31.8 | 42.4 | 569.8
2023-07-22 | 277 | 57.98 | 29.12 | 4.11 | 4.51 | 1.7 | 2.29 | 3.46 |  | 0.91 | 0.41 |  | 0.36 | 3.65 | 104.49 |  |  | 5.67 |  |  | 0.1 | 3.28 | 525 | [6 empty] | 982 | 15.8 | 34.2 | 42 | 585.5
2023-07-24 | 7854 | 51.12 | 26.43 | 4.6 | 4.05 | 1.68 | 2.69 | 4.64 |  | 0.27 | 0.18 |  | 0.17 | 1.34 | 95.66 |  |  | 5.98 |  |  | 0.81 | 1.22 | 338 | [6 empty] | 806 | 20.9 | 30.7 | 47 | 534.9
2023-07-25 | 3819 | 53.81 | 27.38 | 4.45 | 4.36 | 1.65 | 2.36 | 3.21 | 9.71 | 0.12 | 0.14 |  | 0.24 | 1.82 | 97.48 |  |  | 19.56 |  |  | 0.84 | 4.69 | 653 | 2.98 | 7:12 | 4:48 | 85.4 | -0.016 | 26.4 | 858 | 17.8 | * | 47 | 581.8
2023-07-26 | 9079 | 54.8 | 26.62 | 4.95 | 4.5 | 1.49 | 3.18 | 3.17 |  | 0.21 | 0.49 |  | 0.46 | 4.58 | 99.41 |  |  | 10.15 |  |  | 1.71 | 5.63 | 138 | [6 empty] | 818 | 18.2 | 29.9 | 44 | 519.1
2023-07-27 | 9365 | 50.62 | 27.87 | 4.9 | 4.93 | 1.25 | 2.2 | 3.31 |  | 0.64 | 0.93 |  | 0.44 | 4.53 | 96.65 |  |  | 25.61 |  |  | 1.59 | 2.01 | 543 | [6 empty] | 1070 | 15.4 | 30.8 | 49.4 | 525
2023-07-28 | 9850 | 57.16 | 27.09 | 4.42 | 4.77 | 1.62 | 2.3 | 3.55 |  | 0.84 | 0.49 |  | 0.9 | 1.42 | 102.24 |  |  | 2.97 |  |  | 0.21 | 6.53 | 308 | [6 empty] | 873 | 15.3 | 35.4 | 46.3 | 550.4
2023-07-29 | 4822 | 55.11 | 29.73 | 4.72 | 4.74 | 1.56 | 3.4 | 4.88 |  | 0.27 | 0.48 |  | 0.59 | 3.32 | 104.89 |  |  | 12.96 |  |  | 1.6 | 4.39 | 799 | [6 empty] | 874 | 17.9 | 29.1 | 44.7 | 533.1
2023-07-31 | 3610 | 56.84 | 27.36 | 4.5 | 4.43 | 1.07 | 3.05 | 4.54 |  | 0.54 | 0.94 |  | 0.91 | 2.79 | 103.27 |  |  | 11.6 |  |  | 1.23 | 5.72 | 181 | [6 empty] | 1062 | 16.2 | 40.6 | 43 | 590.6
2023-08-01 | 2248 | 59.97 | 25.47 | 4.43 | 4.7 | 1.75 | 3.33 | 4.27 | 7.63 | 0.95 | 0.19 |  | 0.6 | 2.46 | 105.06 |  |  | 6.06 |  |  | 1.42 | 1.76 | 682 | 3.66 | 5:46 | 6:29 | 58.6 | -0.024 | 31.1 | 730 | 17.4 | * | 44.1 | 541.1
2023-08-02 | 1611 | 55.72 | 25.55 | 4.68 | 4.42 | 1.54 | 3.06 | 4.59 |  | 0.79 | 0.22 |  | 0.2 | 2.27 | 100.57 |  |  | 25.3 |  |  | 0.74 | 6.42 | 624 | [6 empty] | 806 | 18.9 | 30.5 | 43.8 | 542.8
2023-08-03 | 1616 | 58.03 | 28.12 | 4.65 | 4.89 | 1 | 3.15 | 3.22 |  | 0.52 | 0.35 |  | 0.16 | 2.28 | 103.93 |  |  | 1.78 |  |  | 1.59 | 0.4 | 214 | [6 empty] | 890 | 19.9 | 27.3 | 43.3 | 597.5
2023-08-04 | 7910 | 58.05 | 27.33 | 4.6 | 4.87 | 1.08 | 2.7 | 3.41 |  | 0.54 | 0.19 |  | 0.63 | 3.5 | 102.77 |  |  | 18.79 |  |  | 1.45 | 3.37 | 520 | [6 empty] | 627 | 21 | 38 | 43.4 | 561.6
2023-08-05 | 8644 | 52.98 | 26.39 | 4.55 | 4.23 | 1.79 | 2.51 | 3.55 |  | 0.65 | 0.77 |  | 0.43 | 3.03 | 97.42 |  |  | 12.45 |  |  | 2 | 0.62 | 629 | [6 empty] | 784 | 15.3 | 34.8 | 44.7 | 598
2023-08-07 | 9163 | 54.93 | 28.89 | 4.01 | 4 | 1.25 | 2.46 | 3.39 |  | 0.63 | 0.85 |  | 0.87 | 1 | 100.41 |  |  | 19.87 |  |  | 1.79 | 5.21 | 548 | [6 empty] | 790 | 17.1 | 29.8 | 41.7 | 520.2
2023-08-08 | 9115 | 50.42 | 27.02 | 4.41 | 4.03 | 1.59 | 2.1 | 3 | 10.77 | 0.32 | 0.65 |  | 0.13 | 1.83 | 93.54 |  |  | 10.46 |  |  | 1.16 | 6.69 | 732 | 4 | 5:46 | 3:36 | 83.9 | -0.023 | 32.3 | 736 | 17.1 | * | 49.3 | 579
2023-08-09 | 8465 | 56.83 | 29.99 | 4.07 | 4.95 | 1.52 | 2.14 | 3.42 |  | 0.39 | 0.99 |  | 0.67 | 1.97 | 104.3 |  |  | 21.16 |  |  | 1.17 | 5.82 | 319 | [6 empty] | 875 | 17.9 | 38.3 | 49.7 | 541.9
2023-08-10 | 9513 | 53.28 | 26.62 | 4.09 | 4.23 | 1.41 | 2.75 | 3.78 |  | 0.96 | 0.71 |  | 0.43 | 3.61 | 97.83 |  |  | 20.75 |  |  | 0.79 | 3.22 | 711 | [6 empty] | 1044 | 21 | 36.9 | 41.1 | 522.9
2023-08-11 | 763 | 58.45 | 26.76 | 4.23 | 4.71 | 1.97 | 2.64 | 3.83 |  | 0.36 | 0.77 |  | 0.52 | 3.23 | 103.72 |  |  | 25.3 |  |  | 1.97 | 1.34 | 786 | [6 empty] | 646 | 18.3 | 26.6 | 42.6 | 597.4
2023-08-12 | 7869 | 58.65 | 29.6 | 4.51 | 4.8 | 1.76 | 2.44 | 3.64 |  | 0.18 | 0.49 |  | 0.5 | 2.16 | 106.07 |  |  | 10.22 |  |  | 0.46 | 5.88 | 508 | [6 empty] | 794 | 17.8 | 31 | 45 | 518.8
2023-08-14 | 851 | 52.81 | 25.15 | 4.37 | 4.32 | 1.46 | 3 | 4.61 |  | 0.19 | 0.73 |  | 0.48 | 2.27 | 96.64 |  |  | 27.34 |  |  | 0.15 | 2.7 | 426 | [6 empty] | 885 | 19.4 | 37.7 | 45.7 | 583.3
2023-08-15 | 3538 | 51.19 | 25.1 | 4.96 | 4.93 | 1.67 | 3.24 | 4.32 | 9.61 | 0.13 | 0.79 |  | 0.93 | 1.89 | 96.33 |  |  | 1.53 |  |  | 1.67 | 4.27 | 355 | 3.6 | 4:48 | 5:17 | 82.6 | -0.02 | 27.6 | 944 | 18.3 | * | 44.7 | 523.6
2023-08-16 | 3113 | 56.47 | 29.27 | 4.36 | 4.02 | 1.52 | 3.25 | 3.96 |  | 0.35 | 0.11 |  | 0.19 | 4.43 | 103.31 |  |  | 6.11 |  |  | 1.7 | 4.61 | 477 | [6 empty] | 1064 | 15.6 | 37.1 | 48.7 | 594
2023-08-17 | 5210 | 50.59 | 27.2 | 4.81 | 4.84 | 1.5 | 3.18 | 3.41 |  | 0.53 | 0.64 |  | 0.23 | 1.05 | 96.7 |  |  | 3.06 |  |  | 0.46 | 5.05 | 742 | [6 empty] | 841 | 15.1 | 30.4 | 44.9 | 574.8
2023-08-18 | 3200 | 55.45 | 26.76 | 4.08 | 4.11 | 1.66 | 2.28 | 3.19 |  | 0.72 | 0.71 |  | 0.99 | 1.26 | 98.96 |  |  | 22.58 |  |  | 0.83 | 6.01 | 777 | [6 empty] | 872 | 20.1 | 34.3 | 43.3 | 514.1
2023-08-19 | 3612 | 51.96 | 27.91 | 4.01 | 4.51 | 1.4 | 2.28 | 4.57 |  | 0.62 | 0.8 |  | 0.87 | 2.39 | 98.06 |  |  | 29.48 |  |  | 1.66 | 0.93 | 472 | [6 empty] | 765 | 18 | 29.1 | 43.7 | 506
2023-08-22 | 7036 | 57.02 | 25.49 | 4.72 | 4.99 | 1.31 | 2.68 | 4.82 | 5.21 | 0.57 | 0.71 |  | 0.6 | 2.62 | 102.31 |  |  | 26.58 |  |  | 1.53 | 5.57 | 128 | 3.51 | 6:43 | 4:19 | 80.2 | -0.016 | 34.1 | 1040 | 16.8 | * | 45.5 | 539.9
2023-08-23 | 1336 | 52.36 | 29.95 | 4.3 | 4.24 | 1.11 | 2.64 | 4.35 |  | 0.46 | 0.25 |  | 0.46 | 1.76 | 99.66 |  |  | 2.78 |  |  | 1.55 | 0.42 | 260 | [6 empty] | 1055 | 15.8 | 38.1 | 44.8 | 507.1
2023-08-24 | 6953 | 55.91 | 25.42 | 4.95 | 4.35 | 1.94 | 2.34 | 3.48 |  | 0.67 | 0.16 |  | 0.96 | 4.34 | 99.22 |  |  | 8 |  |  | 1.92 | 7.24 | 291 | [6 empty] | 706 | 18.4 | 39.1 | 42 | 551
2023-08-25 | 3425 | 58.21 | 27.17 | 4.58 | 4.58 | 1.46 | 2.98 | 4.83 |  | 0.17 | 0.9 |  | 0.61 | 4.69 | 104.88 |  |  | 25.48 |  |  | 0.33 | 6.48 | 331 | [6 empty] | 1089 | 18.7 | 25.4 | 48.4 | 530.9
2023-08-26 | 13 | 55.25 | 26.96 | 4.28 | 5 | 1.24 | 2.25 | 3.17 |  | 0.96 | 0.86 |  | 0.24 | 4.05 | 99.97 |  |  | 18.87 |  |  | 1.28 | 3.83 | 338 | [6 empty] | 970 | 18.3 | 37.7 | 47.4 | 532.3
2023-08-28 | 2461 | 57.02 | 25.21 | 4.11 | 4.93 | 1.05 | 2.48 | 3.01 |  | 0.4 | 0.88 |  | 0.65 | 3.1 | 99.09 |  |  | 8.57 |  |  | 1.53 | 7.85 | 291 | [6 empty] | 1080 | 17.8 | 35.8 | 47.6 | 501.5
2023-08-29 | 5244 | 53.41 | 25.95 | 4.65 | 4.38 | 1.79 | 3 | 3.98 | 9.9 | 0.12 | 0.1 |  | 0.97 | 3.54 | 97.38 |  |  | 3.5 |  |  | 1.9 | 3.1 | 146 | 2.69 | 5:46 | 4:48 | 54.8 | -0.015 | 33.5 | 938 | 16.6 | * | 40.1 | 534
2023-08-30 | 5712 | 59.53 | 28.23 | 4.51 | 4.56 | 1.95 | 3.37 | 3.7 |  | 0.57 | 0.35 |  | 0.46 | 1.21 | 106.77 |  |  | 11.22 |  |  | 2 | 5.81 | 116 | [6 empty] | 903 | 20.9 | 31.9 | 47.9 | 502.7
2023-08-31 | 6590 | 58.64 | 28.3 | 4.6 | 4.41 | 1.06 | 3.38 | 4.27 |  | 0.68 | 0.88 |  | 0.87 | 2.36 | 106.22 |  |  | 10.56 |  |  | 1.68 | 2.37 | 734 | [6 empty] | 873 | 21 | 35 | 40.6 | 508.5
2023-09-01 | 2760 | 55.09 | 29.06 | 4.87 | 4.47 | 1.82 | 3.26 | 4.49 |  | 0.38 | 0.52 |  | 0.27 | 4.59 | 103.96 |  |  | 29.83 |  |  | 1.17 | 5.04 | 641 | [6 empty] | 872 | 18 | 30.4 | 49 | 504.2
2023-09-02 | 8579 | 51.68 | 29.33 | 4.07 | 4.54 | 1.03 | 2.86 | 4.17 |  | 0.7 | 0.76 |  | 0.63 | 3.12 | 99.14 |  |  | 1.37 |  |  | 1.87 | 1.27 | 742 | [6 empty] | 845 | 18.3 | 26.3 | 47.4 | 511.6
2023-09-04 | 1094 | 58.5 | 26.12 | 4.21 | 4 | 1.77 | 2.15 | 3.24 |  | 0.64 | 0.82 |  | 0.9 | 3.24 | 101.45 |  |  | 27.06 |  |  | 1.12 | 3.09 | 671 | [6 empty] | 635 | 16.9 | 34.7 | 48.4 | 583.2
2023-09-05 | 3216 | 58.93 | 29.18 | 4.43 | 4.8 | 1.53 | 3.33 | 4.96 | 7.17 | 0.27 | 0.46 |  | 0.67 | 4.96 | 107.89 |  |  | 15.28 |  |  | 0.2 | 5.56 | 188 | 3.37 | 6:58 | 6:00 | 63.5 | -0.018 | 24.8 | 646 | 20.1 | * | 45.7 | 568.1
2023-09-06 | 1179 | 53.81 | 27.84 | 4.87 | 4.32 | 1.95 | 2.94 | 4.1 |  | 0.46 | 0.7 |  | 0.63 | 3.69 | 100.99 |  |  | 11.46 |  |  | 1.7 | 2.95 | 752 | [6 empty] | 1023 | 15.4 | 36.8 | 47.1 | 575.5
2023-09-07 | 9854 | 54.11 | 26.85 | 4.77 | 4.13 | 1.8 | 3.09 | 4.56 |  | 0.88 | 0.34 |  | 0.19 | 2.38 | 100.53 |  |  | 24.45 |  |  | 1.17 | 1.47 | 750 | [6 empty] | 859 | 17.4 | 26.2 | 48.6 | 534
2023-09-08 | 4633 | 58.45 | 26.12 | 4.27 | 4.36 | 1.87 | 2.41 | 4.75 |  | 0.89 | 0.38 |  | 0.73 | 1.14 | 103.5 |  |  | 22.47 |  |  | 0.76 | 6.64 | 563 | [6 empty] | 715 | 15 | 36.9 | 42.1 | 599.4
2023-09-09 | 7521 | 55.13 | 26.54 | 4.81 | 4.41 | 1.96 | 2.3 | 4.47 |  | 0.14 | 0.46 |  | 0.18 | 3.52 | 100.22 |  |  | 1.26 |  |  | 0.13 | 3.71 | 234 | [6 empty] | 774 | 20.8 | 40.4 | 40.8 | 504.2
2023-09-11 | 1398 | 51.81 | 30 | 4.7 | 5 | 1.07 | 2.32 | 4.73 |  | 0.64 | 0.46 |  | 0.11 | 1.3 | 100.73 |  |  | 25.6 |  |  | 1.88 | 0.6 | 301 | [6 empty] | 605 | 15.9 | 33.1 | 40.9 | 533.6
2023-09-12 | 9650 | 57.93 | 26.36 | 4.47 | 4.43 | 1.55 | 3.3 | 4.71 | 7.24 | 0.76 | 0.1 |  | 0.1 | 4.75 | 103.61 |  |  | 1.37 |  |  | 1.61 | 5.54 | 162 | 2.57 | 3:50 | 5:46 | 89.5 | -0.017 | 30.7 | 951 | 18 | * | 42.5 | 581.3
2023-09-13 | 6013 | 55.03 | 29.98 | 4.26 | 4.43 | 1.26 | 2.82 | 4.69 |  | 0.53 | 0.92 |  | 0.82 | 4.25 | 103.92 |  |  | 20.11 |  |  | 1 | 7.11 | 458 | [6 empty] | 896 | 20.5 | 29.5 | 46.1 | 529
2023-09-14 | 9448 | 59.66 | 29.89 | 4.53 | 4.28 | 1.29 | 2.9 | 3.16 |  | 0.91 | 0.76 |  | 0.25 | 3.48 | 107.38 |  |  | 11.07 |  |  | 0.67 | 7.88 | 572 | [6 empty] | 783 | 20.2 | 32.5 | 48.5 | 506.8
2023-09-15 | 6664 | 51.67 | 25.34 | 4.46 | 4.22 | 1.69 | 3.46 | 4.15 |  | 0.24 | 0.62 |  | 0.83 | 1.64 | 95.85 |  |  | 11.31 |  |  | 1.8 | 4.73 | 795 | [6 empty] | 779 | 20.8 | 28.9 | 49.7 | 541
2023-09-16 | 9840 | 51.73 | 28.82 | 4.57 | 4.64 | 1.82 | 3.34 | 3.95 |  | 0.53 | 0.85 |  | 0.66 | 1.61 | 100.25 |  |  | 9.52 |  |  | 1.39 | 2.26 | 280 | [6 empty] | 892 | 15.5 | 29.5 | 47 | 529.2
2023-09-18 | 9618 | 59.28 | 28.4 | 4.91 | 4.29 | 1.9 | 2.01 | 3.67 |  | 0.26 | 0.76 |  | 0.54 | 1.48 | 105.48 |  |  | 21.31 |  |  | 1.77 | 7.57 | 793 | [6 empty] | 818 | 20.4 | 37.7 | 45 | 558.3
2023-09-19 | 2520 | 57.86 | 26.15 | 4.55 | 4.34 | 1.95 | 3.09 | 4.23 | 5.34 | 0.41 | 0.44 |  | 0.37 | 2.77 | 103.02 |  |  | 4.28 |  |  | 1.26 | 3.83 | 317 | 3.2 | 6:43 | 6:14 | 65.7 | -0.016 | 31.4 | 994 | 16.7 | * | 47.8 | 566.8
2023-09-20 | 2759 | 55.46 | 27.01 | 4.82 | 4.37 | 1.98 | 2.39 | 3.73 |  | 0.76 | 0.52 |  | 0.53 | 2.97 | 101.04 |  |  | 3.93 |  |  | 1.05 | 3.32 | 672 | [6 empty] | 623 | 19.4 | 32.8 | 46.3 | 503
2023-09-21 | 6929 | 50.76 | 26.59 | 4.95 | 4.63 | 1.82 | 2.09 | 3.16 |  | 0.7 | 0.11 |  | 0.17 | 1.2 | 94.81 |  |  | 19.5 |  |  | 0.26 | 5.22 | 696 | [6 empty] | 1050 | 17.5 | 30 | 42.8 | 520.4
2023-09-22 | 8691 | 55.94 | 29.5 | 4.92 | 4.52 | 1.69 | 2.72 | 3.93 |  | 0.38 | 0.64 |  | 0.84 | 4.98 | 104.24 |  |  | 11.3 |  |  | 0.23 | 6.24 | 738 | [6 empty] | 990 | 16.7 | 35.3 | 44.6 | 552
2023-09-23 | 3763 | 50.31 | 27.53 | 4.44 | 4.46 | 1.81 | 2.53 | 4.43 |  | 0.11 | 0.55 |  | 0.49 | 4.07 | 96.17 |  |  | 23.99 |  |  | 1.75 | 1.36 | 156 | [6 empty] | 1026 | 15.3 | 29.8 | 40.8 | 537
2023-09-25 | 9051 | 52.69 | 27.55 | 4.45 | 4.46 | 1.15 | 3.46 | 4.43 |  | 0.22 | 0.12 |  | 0.2 | 3 | 98.53 |  |  | 12.93 |  |  | 0.31 | 5.72 | 202 | [6 empty] | 950 | 16.8 | 32.6 | 48.9 | 517.6
2023-09-26 | 1918 | 50.32 | 25.85 | 4.77 | 4.61 | 1.15 | 2.14 | 3.92 | 11.35 | 0.5 | 0.92 |  | 0.52 | 3.21 | 94.18 |  |  | 22.25 |  |  | 0.1 | 2.01 | 166 | 2.88 | 6:43 | 4:19 | 64.2 | -0.027 | 23.5 | 692 | 17.9 | * | 44.5 | 549.6
2023-09-27 | 2246 | 57.66 | 26.77 | 4.31 | 4.97 | 1.73 | 3.02 | 3.66 |  | 0.86 | 0.32 |  | 0.22 | 1.79 | 103.3 |  |  | 24.53 |  |  | 1.42 | 7.18 | 706 | [6 empty] | 771 | 18.8 | 37.2 | 40.2 | 586.7
2023-09-28 | 7913 | 58.75 | 26.72 | 4.84 | 4.76 | 1.18 | 2.65 | 3.45 |  | 0.1 | 0.13 |  | 0.96 | 3.52 | 102.58 |  |  | 4.29 |  |  | 1.85 | 5.44 | 234 | [6 empty] | 739 | 16.8 | 40.4 | 41 | 503.9
2023-09-29 | 2482 | 51.29 | 28.93 | 4.2 | 4.35 | 1.87 | 3.3 | 3.68 |  | 0.8 | 0.45 |  | 0.93 | 3.39 | 98.87 |  |  | 27.32 |  |  | 1.1 | 6.45 | 236 | [6 empty] | 1016 | 19.7 | 37.3 | 48 | 525.7
2023-09-30 | 3593 | 56.21 | 27.19 | 4.39 | 4.75 | 1.67 | 2.69 | 4.53 |  | 0.84 | 0.96 |  | 0.69 | 2.88 | 103.23 |  |  | 21.66 |  |  | 1.24 | 3.1 | 545 | [6 empty] | 1025 | 20.4 | 25.6 | 46.9 | 544.6
2023-10-02 | 3114 | 59.64 | 26.92 | 4.69 | 4.82 | 1.13 | 2.21 | 3.54 |  | 0.36 | 0.82 |  | 0.22 | 1.92 | 104.13 |  |  | 6.33 |  |  | 0.65 | 5 | 294 | [6 empty] | 792 | 20.9 | 30.3 | 43.1 | 562.7
2023-10-03 | 4391 | 54.07 | 29.92 | 4.44 | 4.68 | 1.48 | 2.14 | 3.15 | 6.45 | 0.21 | 0.21 |  | 0.2 | 2.51 | 100.3 |  |  | 14.83 |  |  | 0.45 | 2.3 | 455 | 3.29 | 4:34 | 6:14 | 60.3 | -0.028 | 34 | 792 | 18.2 | * | 47.6 | 530.2
2023-10-04 | 9256 | 55.8 | 28.24 | 4.3 | 4.7 | 1.91 | 2.84 | 3.97 |  | 0.62 | 0.75 |  | 0.63 | 3.13 | 103.13 |  |  | 12.35 |  |  | 1.86 | 3.37 | 214 | [6 empty] | 795 | 16.7 | 33.3 | 49.6 | 512
2023-10-05 | 1277 | 53.2 | 27.91 | 4.6 | 4.77 | 1.4 | 2.52 | 3.85 |  | 0.74 | 0.71 |  | 0.25 | 4.51 | 99.7 |  |  | 20.55 |  |  | 1.57 | 3.87 | 515 | [6 empty] | 1023 | 20.4 | 40.5 | 45.9 | 520.6
2023-10-06 | 239 | 58.58 | 25.47 | 4.07 | 4.9 | 1.88 | 3.09 | 4.56 |  | 0.81 | 0.45 |  | 0.35 | 1.74 | 103.81 |  |  | 7.02 |  |  | 1.35 | 1.95 | 134 | [6 empty] | 676 | 18.9 | 25.9 | 46.8 | 513.1
2023-10-07 | 4042 | 51.25 | 26.32 | 4.4 | 4.77 | 1.17 | 2.13 | 3.86 |  | 0.8 | 0.32 |  | 0.22 | 4.96 | 95.02 |  |  | 16.36 |  |  | 0.82 | 3.89 | 142 | [6 empty] | 860 | 15.9 | 30.8 | 46.3 | 587.3
2023-10-09 | 2515 | 56.55 | 25.44 | 4.23 | 4.85 | 1.61 | 3.12 | 4.39 |  | 0.4 | 0.7 |  | 0.22 | 2.37 | 101.29 |  |  | 23.19 |  |  | 0.6 | 1.94 | 174 | [6 empty] | 711 | 20.6 | 27.8 | 40.4 | 521.1
2023-10-10 | 1204 | 50.03 | 25.29 | 4.75 | 4.64 | 1.82 | 2.59 | 3.76 | 6.96 | 0.42 | 0.46 |  | 0.96 | 2.61 | 93.76 |  |  | 22.51 |  |  | 0.68 | 2.47 | 339 | 3.23 | 5:46 | 5:46 | 65 | -0.027 | 24 | 770 | 20.3 | * | 43.5 | 552.5
2023-10-11 | 4611 | 58.43 | 26.39 | 4.81 | 4.65 | 1.43 | 2.8 | 4.74 |  | 0.85 | 0.37 |  | 0.43 | 3.4 | 104.47 |  |  | 20.35 |  |  | 1.48 | 5.52 | 463 | [6 empty] | 873 | 18.7 | 37.6 | 42.2 | 575.9
2023-10-12 | 8258 | 51.1 | 27.19 | 4.22 | 4 | 1.13 | 3.29 | 3.07 |  | 0.47 | 0.84 |  | 0.78 | 4.8 | 95.31 |  |  | 8.09 |  |  | 0.98 | 5.46 | 679 | [6 empty] | 814 | 19.2 | 25.5 | 44.8 | 550.5
2023-10-13 | 699 | 52.77 | 25.9 | 4.27 | 4.67 | 1.68 | 2.88 | 4.39 |  | 0.61 | 0.5 |  | 0.55 | 3.82 | 97.67 |  |  | 17.37 |  |  | 1.79 | 2.52 | 361 | [6 empty] | 1060 | 20.4 | 29.9 | 43.7 | 582.3
2023-10-14 | 9343 | 54.54 | 25.81 | 4.17 | 4.85 | 1.65 | 3.37 | 4.75 |  | 0.23 | 0.35 |  | 0.7 | 3.76 | 99.72 |  |  | 1.58 |  |  | 0.69 | 0.96 | 457 | [6 empty] | 845 | 17.7 | 39.3 | 41.3 | 567.7
2023-10-17 | 2274 | 51.97 | 28.17 | 4.59 | 4.72 | 1.45 | 2.39 | 3.79 | 5.14 | 0.71 | 0.34 |  | 0.57 | 1.18 | 98.13 |  |  | 29.32 |  |  | 1.42 | 7.09 | 202 | 3.31 | 7:12 | 4:05 | 98.7 | -0.022 | 22.3 | 952 | 15.3 | * | 46.1 | 588.3
2023-10-18 | 8728 | 55.63 | 25.41 | 4.88 | 4.11 | 1.68 | 2.14 | 4 |  | 0.54 | 0.79 |  | 0.16 | 2.07 | 99.18 |  |  | 8.88 |  |  | 0.37 | 7.38 | 223 | [6 empty] | 880 | 16.5 | 40.9 | 45 | 508.3
2023-10-19 | 9035 | 54.92 | 29.6 | 4.04 | 4.97 | 1.51 | 2.76 | 4.35 |  | 0.86 | 0.72 |  | 0.5 | 2.4 | 103.73 |  |  | 7.66 |  |  | 1.24 | 0.99 | 124 | [6 empty] | 812 | 16.3 | 32 | 42.7 | 526
2023-10-20 | 26 | 52.79 | 29.6 | 4 | 4.17 | 1.43 | 2.69 | 4.44 |  | 0.58 | 0.87 |  | 0.24 | 2.68 | 100.57 |  |  | 2.43 |  |  | 1.86 | 2.35 | 413 | [6 empty] | 718 | 18.9 | 35.3 | 43.6 | 563.2
2023-10-21 | 8585 | 51.78 | 25.77 | 4.78 | 4.94 | 1.74 | 2.18 | 4.85 |  | 0.91 | 0.85 |  | 0.33 | 1.25 | 97.8 |  |  | 18.86 |  |  | 1.2 | 7.54 | 727 | [6 empty] | 775 | 17.2 | 37.3 | 49.4 | 567.3
2023-10-23 | 8416 | 59.36 | 29.61 | 4.21 | 4.87 | 1.03 | 2.05 | 4.19 |  | 0.79 | 0.2 |  | 0.51 | 2.46 | 106.31 |  |  | 21.22 |  |  | 0.83 | 4.99 | 236 | [6 empty] | 706 | 17.3 | 30.6 | 48.2 | 539.6
2023-10-24 | 6645 | 57.45 | 25.74 | 4.65 | 4.66 | 1.68 | 3.45 | 4.77 | 5.86 | 0.81 | 0.69 |  | 0.33 | 3.51 | 103.9 |  |  | 21.35 |  |  | 0.84 | 4.36 | 225 | 2.69 | 3:36 | 6:58 | 58.3 | -0.026 | 29.4 | 702 | 19.7 | * | 45.8 | 526
2023-10-25 | 7626 | 58.32 | 26.51 | 4.93 | 4.87 | 1.01 | 2.34 | 4.62 |  | 0.19 | 0.8 |  | 0.63 | 4.63 | 103.59 |  |  | 4.98 |  |  | 0.45 | 5.13 | 115 | [6 empty] | 682 | 20.7 | 38.4 | 41.7 | 527
2023-10-26 | 5746 | 59.72 | 29.5 | 4.54 | 4.46 | 1.72 | 2.08 | 4.68 |  | 0.43 | 0.84 |  | 0.9 | 1.26 | 107.97 |  |  | 22.23 |  |  | 0.9 | 6.09 | 453 | [6 empty] | 791 | 17.2 | 36.1 | 46.9 | 534.4
2023-10-27 | 523 | 50.33 | 27.41 | 4.7 | 4.22 | 1.52 | 2.08 | 4.23 |  | 0.5 | 0.2 |  | 0.73 | 3.89 | 95.19 |  |  | 28.83 |  |  | 1.92 | 0.47 | 673 | [6 empty] | 1043 | 20.9 | 29.8 | 41.6 | 515.2
2023-10-28 | 4165 | 59.46 | 29.85 | 4.98 | 4.58 | 1.12 | 2.3 | 3.55 |  | 0.27 | 0.61 |  | 0.39 | 2.45 | 106.72 |  |  | 16.77 |  |  | 0.12 | 6.32 | 581 | [6 empty] | 610 | 17.4 | 25.3 | 45.5 | 581.8
2023-10-30 | 7853 | 57.28 | 27.33 | 4.96 | 4.8 | 1.05 | 3.23 | 4.53 |  | 0.97 | 0.12 |  | 0.19 | 1.25 | 104.27 |  |  | 19.4 |  |  | 0.29 | 4.55 | 552 | [6 empty] | 1052 | 15.7 | 27.7 | 40.1 | 514.7
2023-10-31 | 9080 | 55.57 | 25.59 | 4.49 | 4.03 | 1.5 | 2.06 | 4.3 | 8.35 | 0.12 | 0.22 |  | 0.1 | 1.72 | 97.88 |  |  | 15.93 |  |  | 1.86 | 1.38 | 557 | 3.73 | 6:00 | 6:14 | 71.9 | -0.021 | 30.2 | 774 | 15.6 | * | 49.8 | 507.7
Población |  | 249 | 249 | 249 | 249 | 249 | 249 | 249 | 43 | 249 | 249 | 0 | 249 | 249 | 249 | 0 | 0 | 249 | 0 | 0 | 249 | 249 | 249 | 44 | 44 | 44 | 44 | 44 | 44 | 249 | 249 | 205 | 249
Máximo |  | 59.98 | 30 | 5 | 5 | 2 | 3.48 | 4.99 | 11.78 | 1 | 1 | 0 | 0.99 | 4.98 | 108.16 | 0 | 0 | 29.83 | 0 | 0 | 2 | 7.97 | 799 | 4 | 0.3 | 0.3 | 98.7 | -0.015 | 34.7 | 1099 | 21 | 40.9 | 50
Promedio |  | 54.88598 | 27.40506 | 4.51257 | 4.494378 | 1.490402 | 2.718313 | 4.030442 | 8.491628 | 0.5461044 | 0.5491968 |  | 0.537992 | 2.958313 | 100.6324 |  |  | 14.77675 |  |  | 1.102088 | 4.17 | 460.747 | 3.138636 | 0.2243182 | 0.2288636 | 72.60227 | -0.02193182 | 27.80455 | 860.4016 | 17.89839 | 32.86878 | 44.83293
Mínimo |  | 50.03 | 25.06 | 4 | 4 | 1 | 2.01 | 3 | 5.14 | 0.1 | 0.1 | 0 | 0.1 | 1 | 93.02 | 0 | 0 | 1.01 | 0 | 0 | 0.1 | 0.16 | 103 | 2.04 | 0.15 | 0.15 | 51.1 | -0.03 | 20.1 | 602 | 15 | 25.1 | 40
Desv. Est. |  | 2.90772 | 1.454726 | 0.2837931 | 0.284006 | 0.2951787 | 0.4372517 | 0.5785105 | 2.235669 | 0.2645227 | 0.2641316 |  | 0.268585 | 1.151854 | 3.502617 |  |  | 8.048523 |  |  | 0.575828 | 2.238286 | 207.9093 | 0.5297327 | 0.04971536 | 0.04509504 | 13.37915 | 0.004331592 | 4.287242 | 134.4097 | 1.840165 | 4.577288 | 2.853655
C.V. (%) |  | 5.298% | 5.308% | 6.289% | 6.319% | 19.81% | 16.09% | 14.35% | 26.33% | 48.44% | 48.09% |  | 49.92% | 38.94% | 3.481% |  |  | 54.47% |  |  | 52.25% | 53.68% | 45.12% | 16.88% | 22.16% | 19.7% | 18.43% | -19.75% | 15.42% | 15.62% | 10.28% | 13.93% | 6.365%